## Annexe E4A. QAQC Magnétites
Standard de contrôle UQAC-Fe-S1B
Éléments | 24 Mg | 25 Mg | 27 Al | 28 Si | 29 Si | 31 P | 43 Ca | 44 Ca | 45 Sc | 47 Ti | 51 V | 52 Cr | 55 Mn | 59 Co | 60 Ni | 63 Cu | 65 Cu | 66 Zn | 71 Ga | 74 Ge | 75 As | 78 Se | 82 Se | 89 Y | 90 Zr | 92 Zr | 93 Nb | 95 Mo | 107 Ag | 111 Cd | 118 Sn | 151 Sb | 125 Te | 128 Te | 178 Hf | 181 Ta | 182 W | 187 Re | 193 Ir | 195 Pt | 197 Au | 205 Tl | 208 Pb | 209 Bi
Matériel de référence utilisé pour la calibration | GSE | GSE | GSE | GSE | GSE | GSE | GSE | GSE | GSE | GSE | GSE | GSE | GSE | GSE | GSE | MASS-1C | MASS-1C | GSE | GSE | GSE | MASS-1C | MASS-1C | MASS-1C | GSE | GSE | GSE | GSE | GSE | MASS-1C | GSE | GSE | GSE | MASS-1C | MASS-1C | GSE | GSE | GSE | GSE | GSE | GSE | MASS-1C | MASS-1C | GSE | GSE
Valeur certifiée | 340 | 340 | 1330 | 25700 | 25700 | N/A | N/A | N/A | N/A | 300 | 21 | 250 | 58 | 637 | 25000 | 23000 | 23000 | 275 | 10 | N/A | 1050 | 310 | 310 | N/A | N/A | N/A | 40 | 65 | 155 | N/A | N/A | 88 | 120 | 120 | N/A | N/A | 1500 | 70 | 60 | 50 | 65 | N/A | 90 | 120
Incertitude (2SD) | 34 | 34 | 133 | 1800 | 1800 | N/A | N/A | N/A | N/A | 30 | 2.1 | 25 | 5.8 | 47 | 1500 | 1300 | 1300 | 27.5 | 1 | N/A | 105 | 42 | 42 | N/A | N/A | N/A | 4 | 3.5 | 15.5 | N/A | N/A | 8.8 | 17 | 17 | N/A | N/A | 150 | 7 | 6 | 10 | 6.5 | N/A | 9 | 20
RSD (%) | 10 | 10 | 10 | 7.003891 | 7.003891 | N/A | N/A | N/A | N/A | 10 | 10 | 10 | 10 | 7.378336 | 6 | 5.652174 | 5.652174 | 10 | 10 | N/A | 10 | 13.54839 | 13.54839 | N/A | N/A | N/A | 10 | 5.384615 | 10 | N/A | N/A | 10 | 14.16667 | 14.16667 | N/A | N/A | 10 | 10 | 10 | 20 | 10 | N/A | 10 | 16.66667
Analyse
UQAC-FeS1-1.d | 311 | 278 | 1450 | 26880 | 29600 | 126 | 798 | 559 | 1.85 | 323 | 22.04 | 298 | 45.7 | 869 | 34650 | 21700 | 21550 | 366 | 10.04 | 3.46 | 1352 | 299.1 | 282.1 | 0.507 | 9.2 | 33.2 | 31.3 | 65.2 | 146 | 1.61 | 166 | 122 | 135 | 136.3 | 0.209 | 3.36 | 992 | 79.1 | 320.1 | 91 | 57.6 | 0.221 | 90.2 | 118.5
UQAC-FeS1-2.d | 284 | 267 | 1271 | 27290 | 28280 | 96.1 | 767 | 545 | 2.02 | 319 | 22.04 | 308 | 44.3 | 860.1 | 32890 | 22340 | 22020 | 361 | 10 | 4.01 | 1382 | 287.9 | 297 | 0.58 | 26 | 41.7 | 26.2 | 66.8 | 123.5 | 1.69 | 166 | 101 | 140.1 | 140 | 0.59 | 3.26 | 1081 | 79.3 | 382 | 100 | 55.2 | 0.168 | 94.2 | 118.7
UQAC-FeS1-3.d | 321 | 295 | 1361 | 27800 | 28200 | 86.3 | 789 | 578 | 1.86 | 281 | 21.71 | 304 | 47.3 | 862 | 30660 | 21360 | 21500 | 302 | 9.87 | 3.92 | 1351 | 290.6 | 283.2 | 0.521 | 12.2 | 36.5 | 37 | 68.5 | 126.2 | 1.69 | 159.1 | 108 | 142.2 | 136.6 | 0.312 | 3.38 | 1082 | 84.4 | 443 | 116 | 57.4 | 0.171 | 95.5 | 102.4
UQAC-FeS1-2.d_1 | 301 | 269 | 1495 | 28290 | 29070 | 150 | 752 | 563 | 2.14 | 313 | 22.6 | 303 | 46.1 | 844 | 33760 | 22320 | 22360 | 344 | 9.94 | 3.93 | 1383 | 294.9 | 284.1 | 0.566 | 21 | 39.1 | 33.7 | 65.6 | 136.3 | 1.69 | 176 | 98.5 | 140.1 | 143.5 | 0.48 | 3.32 | 1094 | 80.2 | 371 | 93 | 61.4 | 0.193 | 96.5 | 120.6
UQAC-FeS1-5.d | 278 | 286 | 1355 | 28860 | 28600 | 89 | 709 | 545 | 1.836 | 321 | 23.1 | 374 | 46.2 | 849 | 33500 | 22800 | 23800 | 321 | 9.85 | 4.09 | 1373 | 290.9 | 290.3 | 0.547 | 12 | 36.8 | 30 | 67.1 | 130.8 | 1.95 | 179 | 103.8 | 138.4 | 141.7 | 0.23 | 3.27 | 1094 | 81.8 | 405 | 91 | 61 | 0.164 | 97.3 | 114.6
UQAC-FeS1-1.d | 373 | 296 | 1394 | 26450 | 28100 | 81.3 | 766 | 587 | 1.404 | 273 | 18.11 | 341 | 47.4 | 797 | 32740 | 21780 | 21540 | 370 | 9.27 | 3.44 | 1443 | 277.9 | 279.4 | 0.541 | 8.2 | 35.8 | 43 | 63 | 127 | 1.94 | 163 | 112 | 139.7 | 138 | 0.216 | 3.04 | 476 | 79.4 | 328 | 108 | 56.9 | 0.172 | 75.9 | 114.6
UQAC-FeS1-2.d | 318 | 305 | 1471 | 27430 | 28560 | 89 | 823 | 613 | 1.48 | 312 | 22.4 | 389 | 47.8 | 861 | 34000 | 22060 | 22070 | 313 | 10.12 | 3.85 | 1467 | 304.7 | 306.1 | 0.486 | 9.2 | 35.6 | 28 | 65.2 | 123.9 | 1.64 | 176 | 140 | 146.4 | 143.1 | 0.266 | 4.3 | 505 | 80.1 | 468 | 127 | 54.6 | 0.179 | 88.6 | 129
UQAC-FeS1-3.d | 287 | 262 | 1461 | 28900 | 28510 | 121 | 719 | 531 | 1.71 | 288 | 21.54 | 322 | 44.99 | 856 | 31260 | 22260 | 22470 | 331 | 10.46 | 4.03 | 1386 | 302.4 | 305.4 | 0.65 | 12.8 | 35.7 | 28.8 | 65.2 | 118.4 | 1.74 | 187 | 98.1 | 142.8 | 142.7 | 0.275 | 3.79 | 548 | 82.5 | 306 | 102 | 65.9 | 0.179 | 96 | 118.1
Médiane | 306 | 282 | 1422 | 27615 | 28535 | 92.55 | 766.5 | 561 | 1.843 | 312.5 | 22.04 | 315 | 46.15 | 858.05 | 33195 | 22160 | 22045 | 337.5 | 9.97 | 3.925 | 1382.5 | 292.9 | 287.2 | 0.544 | 12.1 | 36.15 | 30.65 | 65.4 | 126.6 | 1.69 | 171 | 105.9 | 140.1 | 140.85 | 0.2705 | 3.34 | 1036.5 | 80.15 | 376.5 | 101 | 57.5 | 0.1755 | 94.85 | 118.3
Incertitude (2SD) | 30.37592 | 15.673 | 75.67742 | 895.0938 | 498.7413 | 24.56588 | 38.64467 | 26.59988 | 0.2499891 | 19.8764 | 1.530852 | 34.87708 | 1.227051 | 22.70796 | 1367.822 | 451.8454 | 760.2056 | 25.71825 | 0.3334211 | 0.2525548 | 41.5501 | 8.683646 | 10.65069 | 0.05075361 | 6.337586 | 2.56348 | 5.513101 | 1.644688 | 8.668405 | 0.1300481 | 9.437832 | 14.36193 | 3.349813 | 2.948093 | 0.1387194 | 0.3969167 | 291.7626 | 1.881489 | 58.74316 | 12.90626 | 3.772078 | 0.01848117 | 7.121747 | 7.444641
RSD (%) | 9.926771 | 5.557801 | 5.3219 | 3.241332 | 1.747823 | 26.54337 | 5.041705 | 4.741511 | 13.56425 | 6.360449 | 6.945788 | 11.07209 | 2.658833 | 2.646461 | 4.120565 | 2.039014 | 3.448426 | 7.620223 | 3.344244 | 6.434517 | 3.005432 | 2.964714 | 3.708457 | 9.329707 | 52.37675 | 7.09123 | 17.98728 | 2.514814 | 6.847082 | 7.695152 | 5.5192 | 13.56178 | 2.391016 | 2.093072 | 51.28259 | 11.88373 | 28.14883 | 2.347459 | 15.60243 | 12.77847 | 6.560135 | 10.53058 | 7.508432 | 6.293019
Différence absolue | 34 | 58 | -92 | -1915 | -2835 | N/A | N/A | N/A | N/A | -12.5 | -1.04 | -65 | 11.85 | -221.05 | -8195 | 840 | 955 | -62.5 | 0.03 | N/A | -332.5 | 17.1 | 22.8 | N/A | N/A | N/A | 9.35 | -0.4 | 28.4 | N/A | N/A | -17.9 | -20.1 | -20.85 | N/A | N/A | 463.5 | -10.15 | -316.5 | -51 | 7.5 | N/A | -4.85 | 1.7
Différence relative | 10 | 17.05882 | 6.917293 | 7.451362 | 11.03113 | N/A | N/A | N/A | N/A | 4.166667 | 4.952381 | 26 | 20.43103 | 34.70173 | 32.78 | 3.652174 | 4.152174 | 22.72727 | 0.3 | N/A | 31.66667 | 5.516129 | 7.354839 | N/A | N/A | N/A | 23.375 | 0.6153846 | 18.32258 | N/A | N/A | 20.34091 | 16.75 | 17.375 | N/A | N/A | 30.9 | 14.5 | 527.5 | 102 | 11.53846 | N/A | 5.388889 | 1.416667
Standard de contrôle GP6
Éléments | 24 Mg | 25 Mg | 27 Al | 28 Si | 29 Si | 31 P | 43 Ca | 44 Ca | 45 Sc | 47 Ti | 51 V | 52 Cr | 55 Mn | 59 Co | 60 Ni | 63 Cu | 65 Cu | 66 Zn | 71 Ga | 74 Ge | 75 As | 78 Se | 82 Se | 89 Y | 90 Zr | 92 Zr | 93 Nb | 95 Mo | 107 Ag | 111 Cd | 118 Sn | 151 Sb | 125 Te | 128 Te | 178 Hf | 181 Ta | 182 W | 187 Re | 193 Ir | 195 Pt | 197 Au | 205 Tl | 208 Pb | 209 Bi
Matériel de référence utilisé pour la calibration | GSE | GSE | GSE | GSE | GSE | GSE | GSE | GSE | GSE | GSE | GSE | GSE | GSE | GSE | GSE | MASS-1C | MASS-1C | GSE | GSE | GSE | MASS-1C | MASS-1C | MASS-1C | GSE | GSE | GSE | GSE | GSE | MASS-1C | GSE | GSE | GSE | MASS-1C | MASS-1C | GSE | GSE | GSE | GSE | GSE | GSE | MASS-1C | MASS-1C | GSE | GSE
Valeur certifiée | 51318 | 51318 | 92145 | 224259 | 224259 | 611 | 86787 | 86787 | 36.75 | 7012 | 238 | 300.2 | 1255 | 46.9 | 145.7 | 89.5 | 89.5 | 70.8 | 16.02 | 1.26 | N/A | N/A | N/A | 19.33 | 55.1 | 55.1 | 4.16 | N/A | N/A | N/A | 1.33 | 0.13 | N/A | N/A | 1.52 | 0.28 | N/A | N/A | N/A | N/A | N/A | N/A | 3.28 | N/A
Incertitude (2SD) | 6935 | 6935 | 12438 | 9418 | 9418 | 131 | 4643 | 4643 | 2.59 | 1319 | 27.1 | 21.5 | 93 | 3.51 | 18.9 | 20.31 | 20.31 | 16.6 | 2 | 0.41 | N/A | N/A | N/A | 1.78 | 2.4 | 2.4 | 0.41 | N/A | N/A | N/A | 0.71 | 0.01 | N/A | N/A | 0.15 | 0.03 | N/A | N/A | N/A | N/A | N/A | N/A | 0.78 | N/A
RSD (%) | 13.51378 | 13.51378 | 13.49829 | 4.199608 | 4.199608 | 21.44026 | 5.34988 | 5.34988 | 7.047619 | 18.81061 | 11.38655 | 7.161892 | 7.410359 | 7.484009 | 12.97186 | 22.69274 | 22.69274 | 23.44633 | 12.48439 | 32.53968 | N/A | N/A | N/A | 9.208484 | 4.355717 | 4.355717 | 9.855769 | N/A | N/A | N/A | 53.38346 | 7.692308 | N/A | N/A | 9.868421 | 10.71429 | N/A | N/A | N/A | N/A | N/A | N/A | 23.78049 | N/A
Analyse
GP6-1.d | 50130 | 50090 | 89310 | 229700 | 232800 | 1140 | 84400 | 85000 | 43.96 | 6895 | 264 | 334.7 | 1281 | 47.94 | 159.7 | 66 | 73.4 | 71.7 | 15.11 | 0.906 | 2.02 | 1.7 | 1.19 | 13.24 | 51.2 | 30.53 | 2.817 | 0.556 | 0.44 | 0.127 | 1.78 | 0.28 | -0.032 | 0.03 | 1.35 | 0.1611 | 0.339 | 0.014 | 0.263 | 1.2 | 0.196 | 0.004 | 3.3 | -1.04
GP6-2.d | 50000 | 49850 | 88300 | 228000 | 229400 | 1030 | 83200 | 83900 | 44.01 | 6754 | 263.5 | 338.6 | 1289 | 46.6 | 154.3 | 72 | 180 | 83 | 13.77 | 1.23 | 2.4 | 1.8 | 0.47 | 13.29 | 50.98 | 29.88 | 2.855 | 0.8 | 0.69 | 0.097 | 1.74 | 0.192 | 0.28 | 0.07 | 1.416 | 0.142 | 0.4 | 0.0026 | 0.198 | 1.6 | 1 | 0.0056 | 4.03 | 0.52
GP6-3.d | 48800 | 48480 | 85700 | 220000 | 223500 | 943 | 82600 | 82500 | 42.24 | 6640 | 265.2 | 333.7 | 1295 | 49.2 | 159 | 69 | 170 | 160 | 15.5 | 1.21 | 2.43 | 0.6 | -0.15 | 13 | 50.34 | 29.63 | 2.873 | 1.1 | 0.537 | 0.102 | 2.09 | 0.23 | -0.145 | 0.065 | 1.369 | 0.167 | 0.349 | 0.015 | 1.2 | 1 | 0.101 | 0.0088 | 9 | 0.11
GP6-4.d | 48980 | 49160 | 85000 | 223000 | 225900 | 865 | 82300 | 82700 | 43.17 | 6540 | 256.6 | 333.6 | 1267 | 47.03 | 155 | 65.8 | 66.8 | 134 | 15.33 | 1.05 | 2.26 | 2.1 | -0.07 | 12.58 | 49.07 | 29.05 | 2.878 | 0.77 | 0.572 | 0.094 | 1.98 | 0.266 | 0.018 | 0.036 | 1.36 | 0.166 | 0.374 | 0.039 | 0.037 | 0.76 | 0.14 | 0.0109 | 3.83 | 0.21
GP6-5.d | 48720 | 49310 | 85400 | 224500 | 224300 | 893 | 82800 | 82700 | 43.64 | 6680 | 259.2 | 338.4 | 1277 | 48.3 | 166 | 69.4 | 82 | 70.8 | 15.25 | 1.09 | 2.09 | -1.2 | -0.25 | 13.03 | 50.78 | 31.09 | 2.879 | 0.7 | 0.557 | 0.104 | 2.04 | 0.7 | 0.108 | -0.016 | 1.398 | 0.172 | 0.326 | 0.2 | 0.36 | 1.22 | 0.097 | 0.0069 | 4 | 0.1
GP6-1.d | 50549.9874 | 50600.806 | 92402.7344 | 220697.92 | 220334.93 | 790.59222 | 86246.424 | 86790.909 | 35.9868286 | 7119.68586 | 216.196844 | 322.552914 | 1278.523378 | 43.4353834 | 158.98962 | 57.7589688 | 61.34531 | 72.089814 | 14.374404 | 0.980073 | 2.4392928 | -4.71887 | 1.08897 | 14.1783894 | 45.9327546 | 31.1227626 | 3.085415 | 1.669754 | 0.5227056 | 0.05953036 | 1.9165872 | 0.06751614 | -0.1234166 | 0.1597156 | 1.31983164 | 0.181495 | -1.20077092 | 0.0653382 | 1.597156 | 1.4229208 | 0.16770138 | 0.006606418 | 3.847694 | 0.000653382
GP6-2.d | 49802.228 | 50455.61 | 89513.334 | 220770.518 | 222875.86 | 892.9554 | 86101.228 | 86173.826 | 34.6437656 | 6766.1336 | 255.18197 | 330.538694 | 1270.465 | 47.333896 | 182.94696 | 59.312566 | 65.483396 | 89.29554 | 14.4324824 | 1.3648424 | 2.4247732 | 1.306764 | 0.1016372 | 13.8226592 | 52.415756 | 30.309665 | 2.9910376 | 0.943774 | 0.27369446 | 0.3702498 | 2.0037048 | 0.4428478 | 0.1016372 | -0.0217794 | 1.43526246 | 0.16987932 | 0.25844888 | 0.0943774 | 0.6824212 | 2.468332 | 0.10962298 | 0.04065488 | 3.1362336 | 0.00435588
GP6-3.d | 49729.63 | 49838.527 | 88489.7022 | 221278.704 | 221569.096 | 1065.01266 | 83487.7 | 84191.9006 | 41.5405756 | 6556.32538 | 259.102262 | 334.023398 | 1273.949704 | 48.495464 | 139.170366 | 58.8116398 | 90.02152 | 96.55534 | 13.7137622 | 1.5172982 | 2.3521752 | -0.290392 | 0 | 13.8008798 | 52.4302756 | 30.9703068 | 2.9837778 | 0.4501076 | 0.43341006 | 0.08784358 | 1.8439892 | 0.11906072 | -0.07477594 | 0.1524558 | 1.488259 | 0.17496118 | 6.53382 | 0.0508186 | 0.5880438 | 1.2632052 | -0.19746656 | 0.007332398 | 3.484704 | -0.02613528
Médiane | 49765.929 | 49844.2635 | 88394.8511 | 222139.352 | 223900 | 918 | 83343.85 | 84045.9503 | 42.705 | 6717 | 259.151131 | 333.861699 | 1277.761689 | 47.636948 | 158.99481 | 65.9 | 77.7 | 86.14777 | 14.7712412 | 1.15 | 2.3760876 | 0.953382 | 0.0508186 | 13.265 | 50.88 | 30.4198325 | 2.8785 | 0.785 | 0.5298528 | 0.0995 | 1.9482936 | 0.248 | -0.007 | 0.0505 | 1.3835 | 0.16843966 | 0.344 | 0.0449093 | 0.4740219 | 1.2416026 | 0.12481149 | 0.007116199 | 3.838847 | 0.05217794
Incertitude (2SD) | 676.0077 | 707.512 | 2528.932 | 3633.682 | 4170.272 | 116.4155 | 1545.527 | 1635.017 | 3.716493 | 191.3413 | 16.03526 | 5.07019 | 9.308816 | 1.770694 | 12.26519 | 5.459146 | 48.11291 | 32.8206 | 0.7092111 | 0.203656 | 0.164169 | 2.27374 | 0.5624785 | 0.5269739 | 2.105589 | 0.7546966 | 0.09020884 | 0.3810783 | 0.1228138 | 0.09879038 | 0.1262361 | 0.2014228 | 0.1421255 | 0.06819457 | 0.05381807 | 0.01175512 | 2.331008 | 0.06411062 | 0.5357272 | 0.5118255 | 0.3445894 | 0.01201791 | 1.915758 | 0.4499315
RSD (%) | 1.358374 | 1.419445 | 2.86095 | 1.635767 | 1.86256 | 12.68143 | 1.854399 | 1.945385 | 8.702713 | 2.848612 | 6.187609 | 1.51865 | 0.7285252 | 3.717061 | 7.71421 | 8.283986 | 61.92138 | 38.09803 | 4.801297 | 17.70922 | 6.909213 | 238.492 | 1106.836 | 3.972664 | 4.138344 | 2.480936 | 3.133884 | 48.54501 | 23.17886 | 99.28681 | 6.479316 | 81.21888 | -2030.364 | 135.0387 | 3.889994 | 6.978832 | 677.6187 | 142.7558 | 113.0174 | 41.22297 | 276.0879 | 168.881 | 49.90452 | 862.3022
Différence absolue | 1552.071 | 1473.7365 | 3750.1489 | 2119.648 | 359 | -307 | 3443.15 | 2741.0497 | -5.955 | 295 | -21.151131 | -33.661699 | -22.761689 | -0.736948 | -13.29481 | 23.6 | 11.8 | -15.34777 | 1.2487588 | 0.11 | N/A | N/A | N/A | 6.065 | 4.22 | 24.6801675 | 1.2815 | N/A | N/A | N/A | -0.6182936 | -0.118 | N/A | N/A | 0.1365 | 0.11156034 | N/A | N/A | N/A | N/A | N/A | N/A | -0.558847 | N/A
Différence relative | 3.024418 | 2.871773 | 4.069834 | 0.9451786 | 0.1600828 | 50.2455 | 3.967357 | 3.158364 | 16.20408 | 4.207074 | 8.88703 | 11.21309 | 1.81368 | 1.571318 | 9.124784 | 26.36872 | 13.18436 | 21.67764 | 7.794999 | 8.730159 | N/A | N/A | N/A | 31.3761 | 7.658802 | 44.79159 | 30.80529 | N/A | N/A | N/A | 46.48824 | 90.76923 | N/A | N/A | 8.980263 | 39.84298 | N/A | N/A | N/A | N/A | N/A | N/A | 17.03802 | N/A
Standard de contrôle BC28-Ti
Éléments | 24 Mg | 25 Mg | 27 Al | 28 Si | 29 Si | 31 P | 43 Ca | 44 Ca | 45 Sc | 47 Ti | 51 V | 52 Cr | 55 Mn | 59 Co | 60 Ni | 63 Cu | 65 Cu | 66 Zn | 71 Ga | 74 Ge | 75 As | 78 Se | 82 Se | 89 Y | 90 Zr | 92 Zr | 93 Nb | 95 Mo | 107 Ag | 111 Cd | 118 Sn | 151 Sb | 125 Te | 128 Te | 178 Hf | 181 Ta | 182 W | 187 Re | 193 Ir | 195 Pt | 197 Au | 205 Tl | 208 Pb | 209 Bi
Matériel de référence utilisé pour la calibration | GSE | GSE | GSE | GSE | GSE | GSE | GSE | GSE | GSE | GSE | GSE | GSE | GSE | GSE | GSE | MASS-1C | MASS-1C | GSE | GSE | GSE | MASS-1C | MASS-1C | MASS-1C | GSE | GSE | GSE | GSE | GSE | MASS-1C | GSE | GSE | GSE | MASS-1C | MASS-1C | GSE | GSE | GSE | GSE | GSE | GSE | MASS-1C | MASS-1C | GSE | GSE
Valeur certifiée | 11618 | 11618 | 20787 | 220 | 220 | N/A | N/A | N/A | 31 | 87615 | 9603 | 1172 | 2125 | 241 | 573 | 33 | 33 | 588 | 41.088 | 0.856 | N/A | N/A | N/A | 0.08025 | 39.162 | 39.162 | 1.7227 | 0.7597 | 0.082925 | 0.4922 | 2.19885 | N/A | N/A | N/A | 0.583 | 0.07 | 0.50825 | N/A | 0.000318 | 0.00742 | 0.0002226 | N/A | 1.98485 | 0.0535
Incertitude (2SD) | N/A | N/A | N/A | N/A | N/A | N/A | N/A | N/A | N/A | N/A | N/A | N/A | N/A | N/A | N/A | N/A | N/A | N/A | N/A | N/A | N/A | N/A | N/A | N/A | N/A | N/A | N/A | N/A | N/A | N/A | N/A | N/A | N/A | N/A | N/A | N/A | N/A | N/A | N/A | N/A | N/A | N/A | N/A | N/A
Analyse
BC28-1.d | 12300 | 12340 | 19730 | 570 | 541 | 11 | 8 | 2.4 | 23.29 | 96000 | 11700 | 1830 | 1897 | 300.1 | 604 | 14 | 9.1 | 471 | 45.42 | 0.76 | -0.03 | 0.3 | -0.09 | 0.0024 | 19.06 | 11.45 | 1.13 | 0.412 | 0.0091 | 0.017 | 1.65 | -0.227 | 0.015 | 0.24 | 0.681 | 0.0974 | 0.12 | 0.22 | 0.01 | 0.027 | 3.1 | -0.0326 | 1.9 | 0.052
BC28-2.d | 10810 | 10800 | 18480 | 559 | 379 | 19.4 | 50 | -12.5 | 23.51 | 95000 | 11720 | 1810 | 1987 | 289 | 595 | 4.81 | 53 | 425 | 47.19 | 0.788 | 0.086 | 1.5 | 0.16 | 0.0086 | 19.5 | 11.49 | 1.118 | 0.407 | 0.18 | 0.029 | 1.457 | 0.036 | 0.011 | 0.09 | 0.726 | 0.065 | 0.049 | 0.021 | 0.007 | 0.016 | 0.0098 | -0.0149 | 0.136 | 0.007
BC28-3.d | 10480 | 10420 | 17500 | 1340 | 840 | 20.5 | 50 | 11.3 | 23.99 | 96100 | 12030 | 1838 | 2088 | 304.9 | 700 | 5.91 | 46 | 392 | 48.47 | 0.86 | 0.7 | 1.3 | -0.27 | 0.029 | 20.8 | 12.6 | 1.222 | 0.59 | 0.032 | 0.049 | 1.9 | 0.051 | 0.043 | 0.018 | 0.754 | 0.1055 | 0.18 | 0.0116 | 0.41 | 0.16 | 0.0049 | 0.0009 | 0.7 | 0.0085
BC28-2.d_1 | 11660 | 11650 | 18740 | 423 | 369 | 1 | 13 | 7.5 | 24.36 | 95000 | 11820 | 1805 | 1934 | 303.9 | 596.8 | 4.21 | 8.21 | 460 | 46.32 | 0.09 | -1.42 | -1.1 | -0.24 | 0.0019 | 22.23 | 13.13 | 1.143 | 3.8 | 0.0112 | 0.027 | 1.46 | 0.032 | 0.048 | 0.21 | 0.771 | 0.101 | 0.7 | 0.0153 | -0.484 | 0.45 | 0.06 | 0.00062 | 0.67 | 0.0105
BC28-5.d | 10940 | 10600 | 20300 | 700 | 438 | 14.7 | 3 | 6.3 | 24.62 | 97700 | 11960 | 1860 | 2029 | 305.2 | 593.3 | 150 | 48 | 363 | 47.9 | 0.6 | 1.8 | -0.6 | -0.4 | 0.0027 | 20.1 | 12.03 | 1.237 | 0.374 | 0 | 0.035 | 3.4 | 0.015 | 0.016 | 0.34 | 0.774 | 0.111 | 0.071 | 0.4 | -0.013 | 0.041 | 0.0025 | -0.1473 | 1.9 | 0.33
BC28-1.d | 9880 | 9680 | 17540 | 130 | 230 | -1.4 | 26 | -6.6 | 17.21 | 89450 | 9207 | 1709 | 1923 | 251.7 | 527.6 | 14 | 10.3 | 328 | 41.26 | 1.14 | 0.235 | -4.2 | 0.24 | 0.0157 | 12.85 | 8.75 | 0.89 | 0.6 | 0.09 | 0.26 | 1.214 | 0.008 | 0.36 | -0.123 | 0.597 | 0.0617 | 0.2 | 0.042 | 0.002 | -0.007 | 0.0164 | -0.00049 | 0.085 | 0.06
BC28-2.d | 9890 | 9840 | 18130 | 1060 | 560 | 8.3 | 19 | 15.2 | 17.3 | 85450 | 10910 | 1774 | 1841 | 276 | 531.3 | 3.2 | 39 | 364 | 42.85 | 0.785 | 0.36 | -1.5 | -0.4 | 0.0168 | 15.01 | 8.93 | 0.906 | 1.7 | 0.0151 | 0.06 | 1.41 | 4.6 | 0.09 | 0.086 | 0.658 | 0.0695 | 0.19 | 0.039 | -0.3 | 0.032 | 0.0098 | 0.0014 | 0.183 | 0.0042
BC-28-3.d | 9850 | 9870 | 16930 | 576 | 500 | -1.8 | 42 | 40 | 20.45 | 83320 | 11086 | 1767.4 | 1876 | 292 | 506.6 | 5.7 | 6.67 | 302 | 43.2 | 0.78 | 1.5 | -1.1 | 0.15 | 0.0018 | 17.28 | 10.45 | 0.902 | 2.3 | -0.6675 | 0.4 | -0.2 | -0.003 | 0.042 | -0.5 | 0.682 | 0.0697 | 0.088 | 0.0127 | 0.011 | 0.0021 | 0.011 | -0.00028 | 1.2 | 0.0207
Médiane | 10645 | 10510 | 18305 | 573 | 469 | 9.65 | 22.5 | 6.9 | 23.4 | 95000 | 11710 | 1807.5 | 1928.5 | 296.05 | 594.15 | 5.805 | 24.65 | 378 | 45.87 | 0.7825 | 0.2975 | -0.85 | -0.165 | 0.00565 | 19.28 | 11.47 | 1.124 | 0.595 | 0.01315 | 0.042 | 1.4585 | 0.0235 | 0.0425 | 0.088 | 0.704 | 0.08355 | 0.15 | 0.03 | 0.0045 | 0.0295 | 0.0104 | -0.000385 | 0.685 | 0.0156
Incertitude (2SD) | 898.0286 | 936.5133 | 1151.489 | 375.2457 | 180.0281 | 8.99348 | 18.81441 | 15.83225 | 3.10698 | 5445.015 | 937.604 | 47.93346 | 82.57194 | 18.57487 | 61.10704 | 50.59447 | 20.65147 | 60.5391 | 2.623095 | 0.2978777 | 0.991723 | 1.81482 | 0.2602163 | 0.009895444 | 3.12813 | 1.610864 | 0.1462522 | 1.244513 | 0.2601911 | 0.1416958 | 0.9830899 | 1.633226 | 0.1167359 | 0.2623953 | 0.06203211 | 0.02043512 | 0.2100631 | 0.1414979 | 0.2610057 | 0.154386 | 1.090391 | 0.0511947 | 0.7485439 | 0.1105266
RSD (%) | 8.436154 | 8.910688 | 6.290571 | 65.48791 | 38.38553 | 93.19668 | 83.61961 | 229.4528 | 13.27769 | 5.731595 | 8.006866 | 2.65192 | 4.281666 | 6.274233 | 10.28478 | 871.567 | 83.77879 | 16.01563 | 5.718541 | 38.06744 | 333.3523 | -213.5082 | -157.7068 | 175.1406 | 16.22474 | 14.04415 | 13.01176 | 209.1618 | 1978.639 | 337.3709 | 67.40417 | 6949.896 | 274.6727 | 298.1764 | 8.811379 | 24.45856 | 140.0421 | 471.6597 | 5800.127 | 523.3424 | 10484.53 | -13297.32 | 109.2765 | 708.5035
Différence absolue | 973 | 1108 | 2482 | -353 | -249 | N/A | N/A | N/A | 7.6 | -7385 | -2107 | -635.5 | 196.5 | -55.05 | -21.15 | 27.195 | 8.35 | 210 | -4.782 | 0.0735 | N/A | N/A | N/A | 0.0746 | 19.882 | 27.692 | 0.5987 | 0.1647 | 0.069775 | 0.4502 | 0.74035 | N/A | N/A | N/A | -0.121 | -0.01355 | 0.35825 | N/A | -0.004182 | -0.02208 | -0.0101774 | N/A | 1.29985 | 0.0379
Différence relative | 8.374935 | 9.536925 | 11.94015 | 160.4545 | 113.1818 | N/A | N/A | N/A | 24.51613 | 8.428922 | 21.94106 | 54.22355 | 9.247059 | 22.84232 | 3.691099 | 82.40909 | 25.30303 | 35.71429 | 11.63843 | 8.586449 | N/A | N/A | N/A | 92.9595 | 50.7686 | 70.7114 | 34.75358 | 21.67961 | 84.1423 | 91.46688 | 33.66987 | N/A | N/A | N/A | 20.75472 | 19.35714 | 70.48697 | N/A | 1315.094 | 297.5741 | 4572.058 | N/A | 65.48858 | 70.84112
Les valeurs sont données en ppm (partie par million), sauf si indiqué
Les analyses ont été réalisées au laboratoire LabMaTer (UQAC), le traitement des données a été effectué grâce au logiciel Iolite (Igor pro 6.37).

## Annexe E4B. Données Magnétite
Analyse | Lame | Phase | Type | %Fe | Veine | Habitus | Texture | Inclusions / Exsolution | 24Mg | 25Mg | 27Al | 28Si | 29Si | 31P | 43Ca | 44Ca | Sc45 | 47Ti | 51V | 52Cr | 55Mn | 59Co | 60Ni | 63Cu | 65Cu | 66Zn | 71Ga | 74Ge | 75As | 78Se | 82Se | 89Y | 90Zr | 92Zr | 93Nb | 95Mo | 107Ag | 111Cd | 118Sn | 121Sb | 125Te | 128Te | 178Hf | 181Ta | 182W | 197Au | 205Tl | 208Pb | 209Bi
LOD | [8 empty] | 0.06461102 | 0.2060637 | 0.1639223 | 140.5944 | 181.1787 | 18.22925 | 60.95928 | 6.832925 | 0.0417702 | 0.2628463 | 0.02744391 | 0.2574974 | 0.329966 | 0.006800575 | 0.1226241 | 0.1769992 | 0.2445402 | 0.201258 | 0.01535367 | 0.0518329 | 0.2002633 | 3.925782 | 1.556321 | 0.001201417 | 0 | 0 | 0.0007571823 | 0 | 0.005862851 | 0.02450584 | 0.05558831 | 0.02948888 | 0.06495273 | 0.167457 | 0 | 0 | 0.01238251 | 0.004301259 | 0.002371313 | 0.009137181 | 0.006895677
V01-1016A-MT1 | V01-1016A | Magnétite | Hydrothermale | 72.36 | V01 | Disséminée | Bréchique |  | 543.1369 | 549.9834 | 1194.994 | 6843.2 | 7133.329 | 16.57427 | 911.4584 | 816.961 | 0.6393481 | 96.60234 | 160.7827 | 0.1697266 | 206.6521 | 5.620919 | 33.96935 | 0.5319823 | 1.464367 | 97.93539 | 7.115863 | 3.095607 | 1.559345 | 2.503041 | 0.836612 | 0.09735148 | 0.02561969 | 0.1306953 | 0.009360701 | 0.05624128 | 0.003067141 | 0.009299167 | 0.1299637 | 0.04377858 | 0.03351594 | 0.08115594 | 0 | 0 | 0.0381404 | 0.07955415 | 0.001255687 | 3.726602 | 0.004615187
V01-1016A-MT2 | V01-1016A | Magnétite | Hydrothermale | 72.36 | V01 | Disséminée | Bréchique |  | 1196.895 | 1251.008 | 2379.37 | 12053.6 | 12110.3 | 14.49083 | 7013.872 | 11029.11 | 1.502761 | 800.9796 | 134.4223 | 0.1281037 | 286.2336 | 5.61883 | 31.82497 | 8.858345 | 4.671607 | 28.33319 | 8.034905 | 4.024763 | 9.045099 | 3.886618 | 0.8896545 | 2.781538 | 0.9775743 | 1.261549 | 0.3626165 | 1.5239 | 0.005694383 | 0 | 0.4570256 | 0.06952771 | 0.03121393 | 0.07410021 | 0.05140406 | 0.01371422 | 0.8326122 | 0.002320464 | 0.008288566 | 6.204476 | 0.02187219
V01-1016A-MT3 | V01-1016A | Magnétite | Hydrothermale | 72.36 | V01 | Semi-massive | Bréchique |  | 628.9559 | 628.5339 | 1089.236 | 7517.566 | 7711.757 | 13.10104 | 4678.83 | 4630.606 | 0.6035093 | 155.992 | 108.065 | 0.1378026 | 247.5456 | 6.810359 | 40.06046 | 62.89723 | 61.00857 | 53.62503 | 7.995753 | 3.545189 | 6.896572 | 1.96497 | 0.6801912 | 0.3286353 | 0.08850897 | 0.2359227 | 0.008778357 | 0.592747 | 0.03479568 | 0.01952558 | 0.2106888 | 0.09475005 | 0.04068282 | 0.06708044 | 0 | 0.0005538214 | 0.2781322 | 0.005207109 | 0.02571862 | 5.117605 | 0.02598553
V01-1016A-MT4 | V01-1016A | Magnétite | Hydrothermale | 72.36 | V01 | Semi-massive | Bréchique |  | 1278.945 | 1279.101 | 1645.829 | 10961.07 | 10088.39 | 10.76931 | 1622.554 | 1572.242 | 0.8474234 | 271.4862 | 174.9955 | 0.2296824 | 310.2303 | 5.012847 | 75.82509 | 8.959806 | 10.03418 | 33.33839 | 7.511069 | 2.751789 | 4.252878 | 1.787077 | 0.7416294 | 0.71828 | 0.5987178 | 0.6374324 | 0.1248708 | 0.4951865 | 0.01702283 | 0.01027419 | 0.2730887 | 2.509414 | 0.5103844 | 1.554926 | 0.01967804 | 0.00287812 | 0.1575343 | 0.008414116 | 0.02168957 | 5.501438 | 3.759171
V01-1016A-MT5 | V01-1016A | Magnétite | Hydrothermale | 72.36 | V01 | Semi-massive | Bréchique |  | 2028.916 | 2064.806 | 2716.982 | 15431.74 | 15887.35 | 14.04686 | 679.636 | 708.4133 | 1.481457 | 98.82328 | 210.0986 | 0.1248718 | 462.0347 | 4.979385 | 57.40919 | 4.439089 | 4.804501 | 35.99802 | 7.876558 | 2.17777 | 3.476763 | 1.836451 | 0.7492655 | 0.372603 | 0.4613808 | 1.248024 | 0.01430574 | 2.21973 | 0.01787517 | 0.03421756 | 0.2062948 | 0.2010407 | 1.669363 | 0.07810233 | 0.01909347 | 0.002528229 | 0.1006057 | 0.214411 | 0.06651637 | 8.868215 | 0.100515
V01-1016A-MT6 | V01-1016A | Magnétite | Hydrothermale | 72.36 | V01 | Semi-massive | Bréchique |  | 4185.298 | 4141.504 | 6479.17 | 35104.06 | 35683.99 | 12.73116 | 2073.39 | 1567.961 | 2.556028 | 182.6664 | 172.9955 | 0.1227948 | 948.1487 | 5.282698 | 49.6302 | 31.48113 | 25.92031 | 26.94258 | 10.04222 | 3.480867 | 3.464712 | 2.01271 | 0.7348467 | 0.4339253 | 0.9121583 | 2.140956 | 0.04073833 | 3.340386 | 0.02346224 | 0.01934572 | 0.2226877 | 0.1268291 | 0.02851019 | 0.1989272 | 0.03776051 | 0 | 0.1261398 | 0 | 0.06049521 | 3.247639 | 0.01304582
V01-1016A-MT7 | V01-1016A | Magnétite | Hydrothermale | 72.36 | V01 | Semi-massive | Bréchique | Mlb | 530.0147 | 539.515 | 827.8158 | 5548.797 | 6226.49 | 11.09321 | 1220.476 | 1249.712 | 0.5033221 | 277.2298 | 232.9099 | 0.4112987 | 186.3662 | 3.778316 | 60.48482 | 0.3515197 | 0.9773218 | 15.71732 | 6.705573 | 3.062327 | 1.641208 | 1.523723 | 0.6137297 | 0.3542853 | 0.3437804 | 0.6471639 | 0.1162165 | 0.6772254 | 0.002490534 | 0.006362187 | 0.2441591 | 0.04908871 | 0.05051095 | 0.0583898 | 0.01408657 | 0.003520359 | 13.69167 | 0.005816466 | 0.01181533 | 2.877487 | 0.008370874
V01-1016A-MT8 | V01-1016A | Magnétite | Hydrothermale | 72.36 | V01 | Semi-massive | Zonée | Coeur, incl silicate | 8889.157 | 8798.825 | 12155.98 | 73799.73 | 74029.47 | 13.70962 | 999.6374 | 1032.946 | 5.706043 | 174.1399 | 181.4246 | 0.1619183 | 2000.097 | 7.031288 | 45.16422 | 2.999654 | 2.733436 | 42.4133 | 10.85065 | 2.250502 | 5.344588 | 2.694744 | 1.118032 | 0.8186143 | 1.900712 | 3.346283 | 0.1662179 | 5.010234 | 0.003396978 | 0.01005951 | 0.2889285 | 0.174225 | 0.05006035 | 0.09394435 | 0.09442266 | 0.01882373 | 0.1834056 | 0.00270996 | 0.08834451 | 4.322642 | 0.1547048
V01-1016A-MT9 | V01-1016A | Magnétite | Hydrothermale | 72.36 | V01 | Semi-massive | Zonée | Coeur, incl silicate | 7659.955 | 7648.227 | 15384.21 | 25508.89 | 26479.03 | 19.04799 | 1347.21 | 1899.03 | 2.990773 | 102.0656 | 164.0884 | 0.3869087 | 741.5815 | 9.207085 | 52.71031 | 60.67439 | 58.34445 | 82.1064 | 15.4308 | 1.166033 | 4.920136 | 3.059331 | 0.9341203 | 0.3600484 | 0.2683062 | 0.2733294 | 0.02390128 | 4.508729 | 1.109718 | 0.01172509 | 0.09565462 | 0.07586438 | 0.05831464 | 0.07615729 | 0.01457642 | 0.002456718 | 0.1584338 | 0.01116369 | 0.08136104 | 3.951928 | 0.3476531
V01-1016C-MT1 | V01-1016C | Magnétite | Hydrothermale | 72.36 | V01 | Semi-massive | Subidiomoprhe | Silicate | 8746.549 | 8845.257 | 3966.019 | 40468.39 | 39964.8 | 11.33204 | 11062.96 | 10935.54 | 3.877076 | 305.2583 | 229.0518 | 0.1437978 | 372.8151 | 29.14994 | 71.75693 | 9.823662 | 9.813183 | 52.8602 | 16.61641 | 2.630292 | 4.512286 | 4.352679 | 0.854009 | 10.46473 | 8.018748 | 5.997966 | 0.2929619 | 3.001498 | 0.02257856 | 0 | 0.8622515 | 0.5520771 | 0.03072685 | 0.06940855 | 0.5078105 | 0.03962674 | 0.2798876 | 0.001672495 | 0.05188237 | 20.06719 | 0.01507574
V01-1016C-MT2 | V01-1016C | Magnétite | Hydrothermale | 72.36 | V01 | Semi-massive | Subidiomoprhe | Silicate | 8834.665 | 8875.464 | 5930.55 | 42472.93 | 42871.37 | 10.20556 | 12738.99 | 13451.86 | 4.71602 | 414.4861 | 261.9131 | 0.1274544 | 342.6449 | 28.26301 | 62.07145 | 2.677294 | 6.299255 | 37.85987 | 19.41292 | 3.833569 | 1.735824 | 2.077186 | 0.7715183 | 8.066492 | 5.065346 | 4.607102 | 0.2169766 | 1.587097 | 0.01023439 | 0 | 1.315662 | 0.275259 | 0 | 0.06848321 | 0.238138 | 0.03621309 | 0.121061 | 0.002356193 | 0.06828743 | 8.91461 | 0.007965913
V01-1016C-MT4 | V01-1016C | Magnétite | Hydrothermale | 72.36 | V01 | Disséminée | Xénomorphe |  | 966.0851 | 959.0992 | 2511.34 | 11811.55 | 11870.32 | 12.05537 | 996.6432 | 1065.843 | 0.6159926 | 110.0487 | 129.2606 | 0.7305794 | 96.1927 | 21.70167 | 52.75864 | 34.90811 | 69.86895 | 98.9395 | 16.78351 | 3.503191 | 38.02569 | 1.999379 | 0.6924403 | 0.2078654 | 0.3648727 | 0.8727847 | 0.0312971 | 1.583553 | 0.06060632 | 0.04422511 | 0.4092516 | 0.3335299 | 0.04297962 | 0.0630608 | 0.01370686 | 0.003146458 | 0.4296349 | 0.006273877 | 0.06452923 | 38.45218 | 0.07985306
V01-1016C-MT5 | V01-1016C | Magnétite | Hydrothermale | 72.36 | V01 | Semi-massive | Bréchique |  | 441.9239 | 444.8732 | 1427.429 | 7434.116 | 7647.787 | 10.32445 | 1006.521 | 1045.984 | 0.4020064 | 292.3468 | 216.1024 | 0.09442709 | 122.3855 | 23.29999 | 65.16807 | 2.218686 | 1.686735 | 58.29149 | 18.02616 | 5.204884 | 1.862524 | 1.735485 | 0.8588557 | 0.1544359 | 0.1058547 | 0.1079541 | 0.01712093 | 0.06784945 | 0.007630697 | 0.01371019 | 0.9828467 | 0.07030735 | 0.02811897 | 0.06968953 | 0.00210517 | 0.001601822 | 0.1162801 | 0.002169465 | 0.01241071 | 7.546006 | 0.006697515
V01-1016C-MT6 | V01-1016C | Magnétite | Hydrothermale | 72.36 | V01 | Semi-massive | Bréchique |  | 898.8697 | 913.324 | 2444.554 | 12192.5 | 12359.7 | 10.22388 | 2678.052 | 2657.109 | 0.6110414 | 643.6089 | 222.6689 | 0.1320238 | 163.0348 | 25.01166 | 62.45469 | 87.11524 | 131.3392 | 42.3873 | 26.70241 | 6.453156 | 3.955327 | 1.986135 | 0.8353596 | 0.5895311 | 0.2107426 | 0.2108763 | 0.04319488 | 0.2889813 | 0.002701795 | 0.001791545 | 0.6033189 | 0.1704508 | 0.02759973 | 0.05610145 | 0 | 0.003667215 | 0.4285247 | 0.004265171 | 0.02369249 | 5.957246 | 0.01092108
V01-1016C-MT8 | V01-1016C | Magnétite | Hydrothermale | 72.36 | V01 | Disséminée | Xénomorphe | Silicate | 577.4103 | 584.2179 | 1101.99 | 6601.316 | 6772.21 | 9.05549 | 1029.424 | 1087.817 | 1.174949 | 266.87 | 184.8278 | 0.1088003 | 121.1839 | 21.13441 | 127.5215 | 5.343726 | 5.988124 | 26.87256 | 12.44257 | 4.651676 | 3.268271 | 1.7083 | 0.6232921 | 0.3193244 | 0.2729382 | 0.2575712 | 0.01991528 | 0.158686 | 0.02081686 | 0.01046529 | 0.3341138 | 0.2306102 | 0.02594203 | 0.06063469 | 0.01286238 | 0.003142393 | 0.2420738 | 0.002013104 | 0.03871483 | 11.13293 | 0.02376708
V01-1016C-MT9 | V01-1016C | Magnétite | Hydrothermale | 72.36 | V01 | Disséminée | Idiomorphe | Cp inclusions | 192.2794 | 194.9003 | 397.0277 | 3283.573 | 2981.682 | 10.17468 | 1800.479 | 2085.964 | 0.3548757 | 95.52791 | 81.15235 | 0.2384284 | 114.77 | 20.52571 | 143.5287 | 939.7706 | 943.4331 | 27.59553 | 9.67326 | 2.646145 | 2.573877 | 2.065548 | 0.6534675 | 0.07416665 | 0.03228973 | 0.078122 | 0.007177903 | 0.1822714 | 0.3375271 | 0.01330679 | 0.3807074 | 1.076463 | 0.03806974 | 0.06964975 | 0 | 0.001778123 | 2.970795 | 0.008964984 | 0.006599452 | 12.21461 | 0.08338427
V01-1016C-MT10 | V01-1016C | Magnétite | Hydrothermale | 72.36 | V01 | Disséminée | Zonée | Coeur, incl Si | 2918.365 | 3023.642 | 4081.355 | 10154.77 | 10362.26 | 13.0554 | 1812.335 | 1864.48 | 1.730248 | 85.45599 | 533.4398 | 0.1755125 | 154.7491 | 21.9613 | 41.95801 | 13.75509 | 3.706892 | 27.66236 | 8.642059 | 1.173713 | 1.773773 | 2.680627 | 1.023928 | 0.4255614 | 0.3428161 | 0.2059485 | 0.02161278 | 0.04527177 | 0.002275173 | 0.01582025 | 0.195725 | 0.1209282 | 0.03919454 | 1.113558 | 0.01789755 | 0.005183034 | 0.06016889 | 0 | 0.03558601 | 12.33944 | 0.01386115
V01-1016C-MT11 | V01-1016C | Magnétite | Hydrothermale | 72.36 | V01 | Disséminée | Zonée | Coeur, incl Si | 17026.32 | 17164.43 | 28012.39 | 60918.07 | 61297.36 | 15.41789 | 1668.675 | 1688.207 | 6.969264 | 436.4677 | 547.834 | 0.1645333 | 556.0637 | 48.69578 | 82.45873 | 5.565131 | 6.635261 | 106.9958 | 27.98339 | 3.198793 | 2.769679 | 2.679648 | 0.8961731 | 0.56229 | 0.764648 | 0.4796315 | 0.1073225 | 0.121131 | 0.01589328 | 0 | 0.3418842 | 0.3084042 | 0 | 0.08664971 | 0.07915564 | 0.01751768 | 0.2497638 | 0.1378738 | 0.3500683 | 13.63465 | 0.01329052
V02-133A-MT1 | V02-133A | Magnétite | Hydrothermale | 72.36 | V02 | Brèche | Bréchique | Cp | 272.3495 | 274.2158 | 260.8678 | 15944.59 | 16428.79 | 13.63747 | 282.9595 | 220.4145 | 0.6564117 | 94.06114 | 91.2226 | 0.1466104 | 132.7066 | 19.10977 | 105.2162 | 23.57328 | 18.7971 | 23.21969 | 17.09848 | 4.311302 | 23.87426 | 2.488991 | 1.142622 | 1.097324 | 0.01649838 | 0.4229789 | 0.007684029 | 0.8807718 | 0.02685588 | 0 | 3.117422 | 0.2515379 | 1.963529 | 0.9409728 | 0 | 0 | 0.313184 | 0.00314825 | 0.002882397 | 13.8901 | 0.02298605
V02-133A-MT2 | V02-133A | Magnétite | Hydrothermale | 72.36 | V02 | Brèche | Bréchique | Cp | 231.5617 | 233.8143 | 714.0243 | 10548.51 | 10212.66 | 10.21593 | 561.3386 | 576.8994 | 0.504712 | 156.6775 | 80.41651 | 3.712672 | 194.7916 | 18.17997 | 95.65524 | 38.27621 | 75.76824 | 27.27605 | 19.1831 | 4.418724 | 15.08 | 1.897674 | 0.644122 | 0.1161256 | 0.01903235 | 0.1163324 | 0.006931903 | 0.2903268 | 0.08822438 | 0.008519639 | 1.105482 | 0.2618546 | 0.3797212 | 0.3531409 | 0 | 0.005709089 | 0.4327665 | 1.204903 | 0.259983 | 21.11214 | 0.1943126
V02-133A-MT3 | V02-133A | Magnétite | Hydrothermale | 72.36 | V02 | Brèche | Bréchique | Cp | 159.6227 | 161.7944 | 401.4425 | 6256.913 | 6488.307 | 8.666936 | 318.179 | 322.2242 | 0.3365371 | 91.84053 | 96.47521 | 0.1338847 | 174.2716 | 17.60998 | 95.50714 | 308.7944 | 287.3827 | 79.87476 | 15.66347 | 4.258629 | 6.108138 | 1.841275 | 0.6114745 | 0.0899883 | 0.0206466 | 0.1101122 | 0.02210143 | 0.1713664 | 0.3976924 | 0.006091045 | 1.214808 | 0.2308325 | 0.1616364 | 0.2867765 | 0.002152603 | 0.003932884 | 0.3686379 | 0.009666061 | 0.009989862 | 13.4596 | 0.04465262
V02-133A-MT4 | V02-133A | Magnétite | Hydrothermale | 72.36 | V02 | Disséminée | Subidiomoprhe | Cp | 391.8996 | 391.2824 | 821.392 | 10683.56 | 9538.583 | 36.83531 | 693.6547 | 633.3943 | 0.4767383 | 214.4539 | 114.2463 | 1.376174 | 209.3041 | 19.09234 | 124.2614 | 73.03658 | 55.55271 | 55.20661 | 26.91932 | 4.870134 | 50.90398 | 1.868146 | 0.6933707 | 0.1645463 | 0.05338461 | 0.3060847 | 0.02523032 | 2.382372 | 0.08679745 | 0.1035829 | 1.187583 | 0.5312861 | 1.097092 | 1.060836 | 0.002131922 | 0.007309344 | 0.6599767 | 0.01968658 | 0.01323343 | 30.06826 | 0.4595837
V02-133A-MT5 | V02-133A | Magnétite | Hydrothermale | 72.36 | V02 | Semi-massive | Subidiomoprhe | Cp | 136.4288 | 137.9065 | 320.6817 | 3971.689 | 3798.438 | 32.37592 | 219.8144 | 210.1875 | 0.2151358 | 68.25951 | 43.72053 | 1.314593 | 217.9568 | 19.83402 | 158.1717 | 7968.77 | 7972.595 | 246.788 | 16.3816 | 3.09167 | 47.93812 | 1.710981 | 0.5852501 | 0.0882123 | 0.0573795 | 0.3653473 | 0.02875686 | 0.7597781 | 6.117507 | 0.1123268 | 1.112885 | 0.4322625 | 0.515469 | 0.4351153 | 0 | 0 | 0.4388038 | 0.04285974 | 0.01067201 | 18.73184 | 0.3443117
V02-133A-MT6 | V02-133A | Magnétite | Hydrothermale | 72.36 | V02 | Semi-massive | Subidiomoprhe | Cp | 102.2062 | 102.8295 | 265.9215 | 4720.73 | 4533.7 | 64.48095 | 179.4801 | 202.4982 | 0.2002595 | 63.24805 | 59.37029 | 2.033766 | 162.2374 | 18.94162 | 117.6148 | 1508.9 | 1551.521 | 265.3356 | 14.66613 | 3.08251 | 77.12097 | 2.632837 | 1.011904 | 0.0716379 | 0.1121017 | 0.2672554 | 0.0235751 | 0.5798172 | 11.54729 | 0.2360742 | 1.313249 | 0.6327844 | 0.3600666 | 0.4102373 | 0.002966522 | 0.001612376 | 0.8586219 | 0.03548961 | 0.01418696 | 28.51223 | 0.4092038
V02-133A-MT7 | V02-133A | Magnétite | Hydrothermale | 72.36 | V02 | Semi-massive | Subidiomoprhe | Cp | 308.2487 | 303.9719 | 769.7327 | 5980.457 | 5918.913 | 8.786553 | 429.3417 | 441.2949 | 0.3346311 | 127.092 | 72.42955 | 0.2379589 | 231.9838 | 17.25172 | 151.8032 | 27.56935 | 23.95003 | 34.59285 | 17.7118 | 4.668854 | 16.10509 | 1.76914 | 0.6729522 | 0.08665071 | 0.02851239 | 0.1751746 | 0.00922189 | 0.1954143 | 18.01044 | 0.008037772 | 1.116367 | 0.199908 | 0.4033583 | 0.3172107 | 0 | 0.001895827 | 0.4237049 | 0.006069318 | 0.004197838 | 14.80632 | 0.1324696
V02-35A-MT1 | V02-35A | Magnétite | Hydrothermale | 72.36 | V02 | Brèche | Idiomorphe |  | 527.5337 | 533.9137 | 1798.98 | 8810.343 | 9018.432 | 31.31938 | 1015.634 | 1019.384 | 0.4833121 | 202.3134 | 112.0309 | 0.9096777 | 176.0456 | 12.41436 | 103.4744 | 258.5623 | 294.5164 | 94.09902 | 27.51083 | 4.249025 | 18.91899 | 1.845432 | 0.6053706 | 0.1719791 | 0.2336122 | 0.3424127 | 0.03517608 | 0.4418645 | 0.1207191 | 0.07268512 | 1.734898 | 0.5042223 | 0.0678365 | 0.1678913 | 0.001784634 | 0.009970759 | 0.6701675 | 0.008032046 | 0.04584246 | 30.04528 | 0.208442
V02-35A-MT2 | V02-35A | Magnétite | Hydrothermale | 72.36 | V02 | Brèche | Idiomorphe |  | 518.5805 | 527.4457 | 1280.943 | 6736.297 | 7222.438 | 145.8544 | 854.8492 | 855.5527 | 0.4180812 | 176.3523 | 108.9682 | 3.728532 | 165.1042 | 15.28878 | 80.64638 | 278.2724 | 263.3467 | 215.801 | 25.0858 | 6.562852 | 87.17823 | 2.493664 | 0.9888074 | 0.1393234 | 0.2426983 | 0.5414538 | 0.06593901 | 0.8059415 | 0.3757971 | 0.1978159 | 1.003651 | 0.9946498 | 0 | 0.08514761 | 0 | 0.02280838 | 1.753719 | 0.07711624 | 0.05413087 | 102.9616 | 0.2975542
V02-35A-MT3 | V02-35A | Magnétite | Hydrothermale | 72.36 | V02 | Disséminée | Idiomorphe |  | 785.0102 | 798.8699 | 1821.993 | 10822.9 | 10777.05 | 10.46781 | 1311.895 | 1307.554 | 0.6550997 | 331.6941 | 166.4855 | 0.101227 | 253.9551 | 23.86216 | 99.32469 | 29.72976 | 26.70479 | 45.6215 | 30.96217 | 6.183546 | 5.134102 | 2.049977 | 0.7251201 | 0.2123137 | 0.1676295 | 0.1012581 | 0.0230554 | 0 | 0.03069163 | 0.2046172 | 0.8343424 | 0.2952447 | 0.3473581 | 0.3357759 | 0.006500742 | 0.0003688145 | 0.442086 | 0.0009382333 | 0.02794561 | 10.96991 | 0.1342713
V02-35A-MT4 | V02-35A | Magnétite | Hydrothermale | 72.36 | V02 | Disséminée | Idiomorphe |  | 344.248 | 359.9725 | 876.2285 | 5128.77 | 5094.356 | 10.18519 | 496.3669 | 535.6375 | 0.3431026 | 186.4616 | 124.874 | 0.1227405 | 207.5495 | 13.1543 | 118.6188 | 32.36563 | 27.61139 | 27.11918 | 22.96269 | 11.99905 | 1.602835 | 2.126968 | 0.7034939 | 0.07596234 | 0.2493478 | 0.2050054 | 0.01807023 | 0.03811374 | 0.05305785 | 0.01357354 | 0.344996 | 0.1366346 | 0.3412436 | 0.4013802 | 0.02106554 | 0.0005335714 | 0.107279 | 0.1381727 | 0.004465987 | 6.945315 | 0.08192229
V02-35A-MT5 | V02-35A | Magnétite | Hydrothermale | 72.36 | V02 | Brèche | Bréchique | Silicate | 1481.882 | 1515.283 | 2598.379 | 20553.9 | 20683.32 | 9.387027 | 517.3468 | 487.4675 | 0.9913199 | 92.38488 | 169.6497 | 0.1056108 | 364.6192 | 9.006359 | 115.7556 | 16.09834 | 13.85352 | 24.70422 | 23.90923 | 2.922086 | 1.633276 | 1.608429 | 0.4771512 | 0.1562027 | 0.1406114 | 0.1484757 | 0.01746473 | 0.133855 | 0.07139734 | 0.006064494 | 6.011792 | 0.547629 | 0.08361672 | 0.05512876 | 0 | 0.004937869 | 0.3019278 | 0.02144454 | 0.2819569 | 34.12409 | 0.0828744
V02-35A-MT6 | V02-35A | Magnétite | Hydrothermale | 72.36 | V02 | Brèche | Bréchique | Silicate | 633.5504 | 668.6434 | 1640.988 | 10652.16 | 10591.39 | 10.89703 | 625.1372 | 640.0414 | 0.5867382 | 134.7148 | 146.5693 | 0.3176232 | 193.9682 | 11.90552 | 92.12925 | 175.7462 | 171.5242 | 3590.968 | 22.21798 | 3.883135 | 2.434229 | 2.073045 | 11.02395 | 0.1874996 | 0.05783718 | 0.1093408 | 0.01859444 | 0.1878441 | 0.3661462 | 11.25045 | 2.180388 | 0.4880422 | 0 | 0.3478814 | 0.002332638 | 0.002744152 | 0.3239143 | 0 | 0.08300535 | 14.38573 | 0.03070378
V02-35A-MT7 | V02-35A | Magnétite | Hydrothermale | 72.36 | V02 | Massive | Poreuse |  | 141.7006 | 143.7434 | 434.3046 | 2650.961 | 2748.288 | 9.93417 | 255.7044 | 248.4016 | 0.1891935 | 138.6813 | 260.4119 | 0.1175719 | 117.4208 | 13.86609 | 109.5616 | 12.16649 | 12.39154 | 21.80158 | 19.45376 | 2.589825 | 0.7871384 | 2.013836 | 0.7969663 | 0.0257905 | 0.07971965 | 0.08595969 | 0.005166047 | 0.1138441 | 0.01061152 | 0.01156569 | 0.4001449 | 0.119719 | 0 | 0.06797606 | 0.002192108 | 0.004742276 | 0.08133565 | 0.003148411 | 0.01550066 | 7.273888 | 0.006267898
V02-35A-MT8 | V02-35A | Magnétite | Hydrothermale | 72.36 | V02 | Massive | Poreuse |  | 242.8813 | 291.0428 | 905.3063 | 5248.09 | 5357.166 | 28.20355 | 750.4845 | 773.5373 | 0.3353679 | 195.3193 | 233.0946 | 0.2327885 | 132.4306 | 12.92548 | 96.01375 | 19.55963 | 19.64286 | 27.03801 | 23.57437 | 4.056701 | 2.654182 | 1.69324 | 0.5758332 | 0.1358306 | 0.1022052 | 0.1606625 | 0.02375007 | 0.1289962 | 0.02385624 | 0.007713893 | 0.7868243 | 0.2550134 | 0.02649882 | 0.05853637 | 0.002054904 | 0.00471268 | 0.3342508 | 0.002100494 | 0.02454028 | 10.02283 | 0.01179233
V05-1601B-MT1 | V05-1601B | Magnétite | Hydrothermale | 72.36 | V05 | Brèche | Bréchique | Cp | 1465.641 | 1488.566 | 1227.11 | 17598.45 | 17964.54 | 8.941459 | 2053.47 | 2140.957 | 0.790347 | 70.95198 | 231.1821 | 0.2445861 | 263.7415 | 15.74475 | 15.95976 | 8444.893 | 9056.893 | 272.1031 | 13.55913 | 13.24819 | 15.98012 | 2.033306 | 1.650466 | 0.6539371 | 0.2001772 | 0.17034 | 0.02543733 | 0.1052089 | 2.927477 | 0.6759906 | 2.127076 | 4.155816 | 0.1440154 | 0.06327124 | 0 | 0.004295505 | 5.883718 | 0.01001069 | 0.2678873 | 51.43347 | 0.2452918
V05-1601B-MT2 | V05-1601B | Magnétite | Hydrothermale | 72.36 | V05 | Brèche | Bréchique | Cp | 2961.941 | 2980.993 | 2692.488 | 30315.92 | 30075.27 | 8.645674 | 3149.387 | 3340.179 | 1.404233 | 73.74857 | 348.5393 | 3.101011 | 471.8708 | 16.02966 | 21.0978 | 22452.81 | 24514.23 | 283.4646 | 12.96965 | 13.48013 | 14.96309 | 2.07424 | 2.904035 | 1.119627 | 0.615068 | 0.3788436 | 0.05080027 | 0.7824562 | 5.717034 | 0.8271427 | 3.539082 | 5.373285 | 0.04157 | 0.05939096 | 0 | 0.004135088 | 3.464303 | 0.002014876 | 0.6446249 | 52.12146 | 0.3105108
V05-1601B-MT3 | V05-1601B | Magnétite | Hydrothermale | 72.36 | V05 | Brèche | Bréchique | Cp | 1451.013 | 1465.868 | 1223.328 | 18921.28 | 18952.61 | 8.301495 | 1592.9 | 1612.29 | 0.888384 | 93.52768 | 237.4665 | 0.822172 | 263.3146 | 14.55138 | 16.1359 | 2702.357 | 2364.075 | 168.4147 | 13.7255 | 19.72226 | 22.01243 | 2.297362 | 0.6641134 | 0.8000371 | 0.2828662 | 0.2282894 | 0.03030169 | 0.122512 | 1.461933 | 0.5972039 | 2.305464 | 3.79698 | 0.02720473 | 0.07581041 | 0.002174718 | 0.01088335 | 1.761651 | 0.01421653 | 0.2012747 | 53.07319 | 0.5008958
V05-1601B-MT4 | V05-1601B | Magnétite | Hydrothermale | 72.36 | V05 | Brèche | Bréchique | Cp | 1120.958 | 1133.614 | 989.988 | 14699.88 | 15012.27 | 7.713121 | 1948.752 | 2078.803 | 0.6773635 | 29.79855 | 233.945 | 0.1106297 | 278.1732 | 16.11206 | 14.4132 | 19879.51 | 19248.89 | 1486.795 | 14.04986 | 15.92487 | 30.21168 | 1.960054 | 4.728729 | 0.569475 | 0.1196669 | 0.1646025 | 0.0377609 | 0.05907715 | 6.579277 | 5.086065 | 2.686952 | 4.826898 | 0.2547085 | 0.2207555 | 0 | 0.007617763 | 2.588779 | 0.01045555 | 0.5195011 | 139.1833 | 0.2957598
V05-1601B-MT5 | V05-1601B | Magnétite | Hydrothermale | 72.36 | V05 | Brèche | Bréchique | Cp | 891.3423 | 901.5878 | 483.6931 | 9033.248 | 9073.445 | 11.37575 | 1173.371 | 1175.299 | 0.4236665 | 79.09994 | 307.1336 | 0.138513 | 328.0909 | 666.6767 | 48.93342 | 533.8841 | 674.3194 | 94.44491 | 13.68756 | 13.59112 | 1002.056 | 8.012603 | 7.473358 | 0.3814214 | 0.05763219 | 0.5944497 | 0.01620403 | 0 | 1.516757 | 0.364207 | 2.504864 | 4.606852 | 7.782305 | 8.540329 | 0.00358076 | 0 | 19.20135 | 0.01518553 | 0.3119651 | 263.3435 | 1.669566
V05-1601B-MT6 | V05-1601B | Magnétite | Hydrothermale | 72.36 | V05 | Disséminée | Bréchique | Cp | 1097.257 | 1121.272 | 692.54 | 10703.31 | 9878.263 | 8.935222 | 1700.049 | 1687.134 | 0.4609347 | 40.54508 | 76.73269 | 0.2727916 | 288.1515 | 16.46664 | 19.80048 | 30526.43 | 29208.98 | 335.592 | 14.4813 | 9.469375 | 16.22393 | 5.552314 | 5.538986 | 0.5603385 | 0.1043241 | 0.3159615 | 0.02036659 | 0.6646604 | 10.95392 | 0.982637 | 2.787494 | 5.758574 | 0.2162514 | 0.2812122 | 0 | 0.00175016 | 1.540729 | 0.02802992 | 0.7776448 | 128.708 | 1.063903
V05-1601B-MT7 | V05-1601B | Magnétite | Hydrothermale | 72.36 | V05 | Disséminée | Bréchique | Cp | 906.8052 | 916.1118 | 502.3271 | 7677.057 | 7882.348 | 8.468683 | 815.0162 | 826.2972 | 0.3394155 | 58.79333 | 147.3267 | 0.1288694 | 433.7923 | 16.22477 | 13.17239 | 13086.81 | 12848.85 | 130.1574 | 13.49964 | 10.0515 | 20.34521 | 1.990258 | 0.6704329 | 0.4528362 | 0.09048737 | 0.250366 | 0.01559753 | 0.7453534 | 5.346232 | 0.1587302 | 1.986584 | 4.618303 | 0.1477731 | 0.154566 | 0 | 0 | 2.1008 | 0.02718211 | 0.4422929 | 44.12308 | 0.3074098
V05-1601B-MT8 | V05-1601B | Magnétite | Hydrothermale | 72.36 | V05 | Disséminée | Bréchique | Cp | 664.4811 | 696.832 | 564.7008 | 7981.012 | 7929.223 | 9.483614 | 1634.2 | 1903.545 | 0.3965689 | 37.68241 | 34.51971 | 0.1427918 | 274.4775 | 11.7641 | 19.6994 | 1149.04 | 1050.588 | 77.56171 | 15.39773 | 7.979541 | 13.60745 | 2.206904 | 0.7545501 | 0.2618536 | 0.1369402 | 0.12468 | 0.02305498 | 0.06908866 | 0.4885867 | 0.08154393 | 1.73985 | 2.054954 | 0.1227234 | 0.08344737 | 0 | 0.005484627 | 0.9176018 | 0.0111959 | 0.01944116 | 14.13107 | 0.03573456
V290TR-104B-MT1 | V290TR-104B | Magnétite | Hydrothermale | 72.36 | Veine 290 | Semi-massive | Bréchifiée | Cp | 492.048 | 434.16 | 578.88 | 5716.44 | 4341.6 | 7.236 | 35.199522 | 22.57632 | 0.25326 | 46.88928 | 123.012 | 0.15613479 | 159.192 | 31.04244 | 38.7126 | 13.7484 | 11.64996 | 22.7934 | 14.298336 | 3.480516 | 4.12452 | 1.634776 | 0.8948368 | 0.01070928 | 0.047034 | 0.0738072 | 0.010854 | 0.0390744 | 0.003291288 | 0.0152075394 | 0.332856 | 0.0701892 | 0.010854 | 0.08684676 | 0.003118258 | 0.00064823706 | 0.130248 | 0.00188136 | 0.00405216 | 3.47328 | 0.003446872
V290TR-104B-MT2 | V290TR-104B | Magnétite | Hydrothermale | 72.36 | Veine 290 | Semi-massive | Bréchifiée | Cp | 665.712 | 535.464 | 817.668 | 6584.76 | 5137.56 | 40.5216 | 35.199522 | 25.326 | 0.282204 | 39.87036 | 169.3224 | 0.15613479 | 192.4776 | 30.89772 | 55.28304 | 3618 | 3473.28 | 47.034 | 14.25492 | 1.997136 | 5.86116 | 1.634776 | 0.8948368 | 0.0260496 | 0.166428 | 0.188136 | 0.00296676 | 0.0549936 | 2.74968 | 0.390744 | 0.412452 | 0.016358787 | 0.04887454 | 0.08684676 | 0.0025326 | 0.000282204 | 0.0926208 | 0.00151956 | 0.00745308 | 4.77576 | 0.0246024
V290TR-104B-MT3 | V290TR-104B | Magnétite | Hydrothermale | 72.36 | Veine 290 | Semi-massive | Bréchifiée | Cp | 6505.164 | 5173.74 | 7699.104 | 57381.48 | 48843 | 26.7732 | 493.4952 | 327.7908 | 2.409588 | 57.888 | 320.84424 | 0.933444 | 1367.604 | 40.37688 | 37.69956 | 223.5924 | 230.1048 | 115.0524 | 19.949652 | 3.176604 | 35.4564 | 1.634776 | 0.8948368 | 0.2040552 | 2.112912 | 1.490616 | 0.0130248 | 0.57888 | 0.1505088 | 0.1454436 | 4.833648 | 0.016358787 | 0.04887454 | 0.08684676 | 0.0665712 | 0.00079596 | 0.441396 | 0.00730836 | 0.0846612 | 26.12196 | 0.0405216
V290TR-104B-MT4 | V290TR-104B | Magnétite | Hydrothermale | 72.36 | Veine 290 | Semi-massive | Idiomorphe | Cp | 817.668 | 665.712 | 998.568 | 8321.4 | 6078.24 | 8.6832 | 130.248 | 130.248 | 0.347328 | 41.2452 | 189.5832 | 0.15613479 | 231.552 | 30.82536 | 42.04116 | 20.9844 | 20.9844 | 16.06392 | 15.12324 | 2.301048 | 0.340092 | 1.634776 | 0.8948368 | 0.01461672 | 0.50652 | 0.311148 | 0.001541683 | 5.7888 | 0.0224316 | 0.0152075394 | 0.564408 | 0.086832 | 0.267732 | 0.3618 | 0.00969624 | 0.000260496 | 0.057888 | 0.0036263004 | 0.01092636 | 3.76272 | 0.01222884
V290TR-104B-MT5 | V290TR-104B | Magnétite | Hydrothermale | 72.36 | Veine 290 | Semi-massive | Idiomorphe | Cp | 622.296 | 528.228 | 861.084 | 6005.88 | 4486.32 | 24.6024 | 81.0432 | 81.7668 | 0.296676 | 47.68524 | 126.63 | 0.25326 | 180.9 | 32.99616 | 68.0184 | 9840.96 | 9913.32 | 123.012 | 14.985756 | 1.657044 | 0.11486332 | 1.634776 | 0.8948368 | 0.0390744 | 1.070928 | 0.824904 | 0.00340092 | 0.455868 | 4.19688 | 0.0824904 | 0.962388 | 0.1295244 | 0.846612 | 0.730836 | 0.039798 | 0.000130248 | 0.0069288318 | 0.00622296 | 0.0155574 | 5.20992 | 0.0694656
V290TR-104B-MT6 | V290TR-104B | Magnétite | Hydrothermale | 72.36 | Veine 290 | Semi-massive | Bréchifiée | Cp | 3835.08 | 3010.176 | 4703.4 | 33792.12 | 27641.52 | 12.51828 | 322.7256 | 266.2848 | 1.490616 | 59.26284 | 332.856 | 0.267732 | 824.904 | 32.85144 | 41.2452 | 238.788 | 238.788 | 112.8816 | 17.301276 | 2.409588 | 1.895832 | 1.634776 | 0.8948368 | 0.155574 | 2.228688 | 1.468908 | 0.02120148 | 0.412452 | 0.0680184 | 0.0629532 | 3.125952 | 0.75978 | 0.448632 | 0.412452 | 0.075978 | 0.0025326 | 0.0069288318 | 0.0086832 | 0.03668652 | 20.33316 | 0.025326
V290TR-104B-MT7 | V290TR-104B | Magnétite | Hydrothermale | 72.36 | Veine 290 | Semi-massive | Bréchifiée | Cp | 1237.356 | 998.568 | 1714.932 | 11505.24 | 8827.92 | 11.5776 | 283.6512 | 191.754 | 0.600588 | 54.41472 | 212.0148 | 0.15613479 | 295.2288 | 35.4564 | 30.53592 | 2026.08 | 2026.08 | 60.0588 | 16.432956 | 2.756916 | 18.8136 | 1.634776 | 0.8948368 | 0.0557172 | 1.367604 | 0.846612 | 0.007236 | 0.1136052 | 1.66428 | 0.28944 | 0.9045 | 0.1461672 | 0.50652 | 0.441396 | 0.0405216 | 0.0010854 | 0.1866888 | 0.0036263004 | 0.01642572 | 3.18384 | 0.01425492
V290TR-104B-MT8 | V290TR-104B | Magnétite | Hydrothermale | 72.36 | Veine 290 | Semi-massive | Bréchifiée | Cp | 3140.424 | 2655.612 | 3835.08 | 27424.44 | 24602.4 | 10.20276 | 249.642 | 191.0304 | 1.30248 | 57.59856 | 232.9992 | 0.15613479 | 687.42 | 36.10764 | 34.66044 | 745.308 | 933.444 | 79.596 | 18.37944 | 4.05216 | 0.405216 | 1.634776 | 0.8948368 | 0.0607824 | 1.150524 | 0.716364 | 0.01114344 | 0.267732 | 1.107108 | 0.0477576 | 1.541268 | 0.1078164 | 0.484812 | 0.369036 | 0.0347328 | 0.000499284 | 0.101304 | 0.0036263004 | 0.07236 | 5.20992 | 0.01208412
V290TR-104B-MT9 | V290TR-104B | Magnétite | Hydrothermale | 72.36 | Veine 290 | Semi-massive | Bréchifiée | Cp | 861.084 | 578.88 | 926.208 | 6440.04 | 4920.48 | 9.4068 | 35.199522 | 22.4316 | 0.332856 | 45.9486 | 159.9156 | 0.15613479 | 189.5832 | 32.48964 | 101.304 | 11.5776 | 3.90744 | 20.9844 | 16.35336 | 1.497852 | 0.11486332 | 3.2562 | 0.8948368 | 0.0274968 | 0.528228 | 0.484812 | 0.00311148 | 0.0050652 | 0.0137484 | 0.50652 | 0.781488 | 0.0499284 | 0.10854 | 0.08684676 | 0.0282204 | 0.00115776 | 0.0412452 | 0.0036263004 | 0.0115776 | 2.1708 | 0.003446872
V290TR-T241-MT1 | V290TR-T241 | Magnétite | Hydrothermale | 72.36 | Veine 290 | Disséminée | Idiomorphe | Cp | 136.0368 | 136.0368 | 298.1232 | 5745.384 | 4385.016 | 3.9798 | 285.822 | 198.99 | 0.2655612 | 98.19252 | 147.6144 | 0.65124 | 175.8348 | 24.841188 | 91.8972 | 3545.64 | 3618 | 26.26668 | 18.8136 | 5.0652 | 2.004372 | 1.5993369 | 0.89277768 | 0.492048 | 0.1657044 | 1.01304 | 0.03176604 | 2.5326 | 2.24316 | 0.0347328 | 0.94068 | 0.607824 | 0.260496 | 0.1678752 | 0.00354564 | 0.0065124 | 10.99872 | 0.0173664 | 0.151956 | 3.299616 | 0.1685988
V290TR-T241-MT2 | V290TR-T241 | Magnétite | Hydrothermale | 72.36 | Veine 290 | Brèche | Subidiomoprhe |  | 240.9588 | 272.7972 | 716.364 | 7018.92 | 5398.056 | 41.9688 | 745.308 | 622.296 | 0.3104244 | 231.552 | 97.25184 | 0.347328 | 499.284 | 25.97724 | 111.65148 | 34.7328 | 31.1148 | 39.798 | 23.08284 | 5.014548 | 6.00588 | 1.5993369 | 0.89277768 | 0.246024 | 0.0492048 | 0.0955152 | 0.0166428 | 0.426924 | 0.0173664 | 0.0549936 | 0.730836 | 0.50652 | 0.709128 | 0.709128 | 0.00065124 | 0.00224316 | 5.64408 | 0.003206918 | 0.246024 | 3.9798 | 0.463104
V290TR-T241-MT3 | V290TR-T241 | Magnétite | Hydrothermale | 72.36 | Veine 290 | Brèche | Subidiomoprhe |  | 295.9524 | 306.0828 | 535.464 | 15846.84 | 12228.84 | 8.6832 | 1382.076 | 1063.692 | 0.709128 | 175.8348 | 219.2508 | 0.154260666 | 434.16 | 25.079976 | 79.596 | 72.36 | 68.742 | 67.2948 | 15.239016 | 5.665788 | 3.54564 | 1.5993369 | 0.89277768 | 0.0738072 | 0.1505088 | 2.74968 | 0.0195372 | 5.427 | 0.0195372 | 0.0148728744 | 0.853848 | 1.353132 | 0.318384 | 0.195372 | 0.00340092 | 0.00130248 | 3.40092 | 0.003206918 | 0.00155401489 | 2.1708 | 0.2322756
V290TR-T241-MT4 | V290TR-T241 | Magnétite | Hydrothermale | 72.36 | Veine 290 | Disséminée | Subidiomoprhe | Cp | 448.632 | 376.272 | 730.836 | 4558.68 | 3545.64 | 17.7282 | 243.1296 | 185.2416 | 0.513756 | 30.31884 | 37.55484 | 0.3618 | 636.768 | 26.100252 | 126.63 | 4269.24 | 4992.84 | 61.506 | 19.450368 | 3.176604 | 2.60496 | 1.5993369 | 0.89277768 | 0.0376272 | 0.086832 | 0.0311148 | 0.00680184 | 0.05427 | 1.548504 | 0.0148728744 | 0.4146228 | 0.206226 | 0.0767016 | 0.086329098 | 0.00151956 | 0.00492048 | 4.05216 | 0.01809 | 0.050652 | 3.76272 | 0.0672948
V290TR-T241-MT5 | V290TR-T241 | Magnétite | Hydrothermale | 72.36 | Veine 290 | Brèche | Subidiomoprhe |  | 397.98 | 335.7504 | 542.7 | 4290.948 | 3444.336 | 11.14344 | 213.462 | 157.0212 | 0.636768 | 73.8072 | 54.19764 | 0.154260666 | 803.196 | 26.006184 | 88.49628 | 528.228 | 520.992 | 60.0588 | 18.914904 | 4.001508 | 6.1506 | 1.5993369 | 0.89277768 | 0.0730836 | 0.0745308 | 0.383508 | 0.01063692 | 5.0652 | 0.188136 | 0.0148728744 | 2.74968 | 0.564408 | 2.09844 | 1.95372 | 0.0032562 | 0.00115776 | 75.2544 | 0.0057888 | 0.00853848 | 2.481948 | 0.79596
V290TR-T241-MT6 | V290TR-T241 | Magnétite | Hydrothermale | 72.36 | Veine 290 | Brèche | Subidiomoprhe |  | 86.1084 | 86.1084 | 219.2508 | 2662.848 | 2112.912 | 1.90002888 | 114.3288 | 76.7016 | 0.278586 | 61.65072 | 92.6208 | 0.154260666 | 191.0304 | 39.798 | 64.90692 | 62.9532 | 101.304 | 71.6364 | 12.055176 | 2.510892 | 6.00588 | 1.5993369 | 0.89277768 | 0.0426924 | 0.0861084 | 0.0071535096 | 0.00147551085 | 0.658476 | 0.003283566 | 0.0383508 | 0.274968 | 0.336474 | 0.65124 | 0.484812 | 0.00665712 | 0.00025326 | 1.37484 | 0.003206918 | 0.0061506 | 1.37484 | 0.173664
V290TR-T241-MT7 | V290TR-T241 | Magnétite | Hydrothermale | 72.36 | Veine 290 | Brèche | Subidiomoprhe |  | 58.6116 | 57.1644 | 174.3876 | 3487.752 | 2937.816 | 50.652 | 145.4436 | 70.1892 | 0.3082536 | 101.304 | 172.2168 | 1.143288 | 177.282 | 24.660288 | 65.19636 | 157.0212 | 156.2976 | 50.652 | 12.822192 | 2.583252 | 13.0248 | 1.5993369 | 0.89277768 | 0.0282204 | 0.115776 | 0.0071535096 | 0.0151956 | 0.622296 | 0.003283566 | 0.151956 | 0.2163564 | 0.39798 | 0.188136 | 0.086329098 | 0.00267732 | 0.00094068 | 1.66428 | 0.079596 | 0.00549936 | 9.7686 | 0.0644004
L1920-CHL1-MT1 | L1920-CHL1 | Magnétite | Hydrothermale | 72.36 | V0-23 | Disséminée | Subidiomoprhe |  | 68.64767 | 69.35087 | 134.1743 | 1908.425 | 1218.083 | 5.470466 | 79.25432 | 43.26407 | 0.1057617 | 22.60905 | 17.8722 | 0.08313633 | 91.33696 | 33.53449 | 52.88032 | 467.3215 | 438.2714 | 20.85455 | 21.95349 | 3.18285 | 0.2998693 | 1.690342 | 0.5779047 | 0.006851837 | 0.0588237 | 0.009392721 | 0.002285973 | 0 | 0.1486851 | 0.01496641 | 0.4987908 | 1.175586 | 0.03080559 | 0.07888562 | 0 | 0.000952554 | 0.05002392 | 0.01976323 | 0.0006980765 | 0.6790651 | 0.05584353
L1920-CHL1-MT2 | L1920-CHL1 | Magnétite | Hydrothermale | 72.36 | V0-23 | Disséminée | Subidiomoprhe |  | 122.8427 | 125.0264 | 155.8988 | 2504.761 | 1515.887 | 4.8098 | 109.9416 | 81.25328 | 0.1260572 | 30.39064 | 29.41119 | 0.08610355 | 97.28268 | 32.17139 | 61.06725 | 37.00578 | 62.8303 | 167.1506 | 18.86051 | 3.854253 | 0.2876189 | 1.487285 | 0.5641653 | 0.01815397 | 0.01534343 | 0.02434706 | 0.002804484 | 0.02549725 | 1.125329 | 0.0216624 | 0.1709909 | 0.007642178 | 0 | 0.0566535 | 0 | 0 | 0.1027721 | 0.1258327 | 0.02465004 | 0.8172832 | 0.05034465
L1920-CHL1-MT3 | L1920-CHL1 | Magnétite | Hydrothermale | 72.36 | V0-23 | Disséminée | Subidiomoprhe |  | 93.00522 | 95.38864 | 133.7598 | 1107.863 | 666.5739 | 5.492568 | 37.47506 | 24.23125 | 0.04866517 | 33.52697 | 22.96564 | 0.09853348 | 88.18087 | 34.113 | 59.35774 | 153.2295 | 155.968 | 190.3868 | 22.29597 | 2.549301 | 0.3739736 | 1.691934 | 0.6420146 | 0.007351514 | 0.01026685 | 0.001714416 | 0.0008972173 | 0 | 0.08068343 | 0.02661118 | 0.1954752 | 0.05562529 | 0 | 0.06443851 | 0 | 0 | 0.04231987 | 0.143238 | 0.0282165 | 0.6793374 | 0.01504916
L1920-CHL1-MT4 | L1920-CHL1 | Magnétite | Hydrothermale | 72.36 | V0-23 | Disséminée | Subidiomoprhe |  | 207.6732 | 210.5676 | 201.1608 | 3285.144 | 2040.552 | 16.6428 | 131.6952 | 3.34578168 | 0.1056456 | 85.3848 | 51.88212 | 2.38788 | 102.17232 | 33.2856 | 29.16108 | 224.316 | 361.8 | 46.3104 | 12.568932 | 3.806136 | 0.57888 | 1.634776 | 0.8948368 | 0.02380644 | 0.01345896 | 0.65124 | 0.00267732 | 0.0129775851 | 0.151956 | 0.0231552 | 0.2272104 | 0.137484 | 0.04887454 | 0.246024 | 0.003118258 | 0.00115776 | 0.32562 | 0.00441396 | 0.0016025931 | 0.571644 | 0.137484
L1920-CHL1-MT5 | L1920-CHL1 | Magnétite | Hydrothermale | 72.36 | V0-23 | Disséminée | Zonée | Coeur, incl Si | 5861.16 | 5137.56 | 3618 | 24819.48 | 20477.88 | 5.7888 | 6874.2 | 5716.44 | 1.468908 | 139.6548 | 360.3528 | 0.528228 | 217.8036 | 35.96292 | 70.9128 | 130.248 | 130.248 | 0.12150138 | 14.76144 | 3.36474 | 0.549936 | 1.634776 | 0.8948368 | 0.441396 | 1.107108 | 2.46024 | 0.079596 | 0.57888 | 0.0318384 | 0.101304 | 1.251828 | 0.1570212 | 0.04887454 | 0.08684676 | 0.0549936 | 0.00448632 | 0.224316 | 0.00296676 | 0.00665712 | 0.665712 | 0.00998568
L1920-CHL1-MT6 | L1920-CHL1 | Magnétite | Hydrothermale | 72.36 | V0-23 | Disséminée | Zonée | Coeur, incl Si | 6150.6 | 5499.36 | 2358.936 | 24819.48 | 21201.48 | 1.90002888 | 6874.2 | 5571.72 | 1.476144 | 157.7448 | 318.384 | 0.260496 | 169.3224 | 36.03528 | 0.0753038 | 0.077591628 | 0.108778788 | 24.53004 | 11.534184 | 3.306852 | 0.484812 | 1.634776 | 0.8948368 | 0.3878496 | 0.94068 | 0.528228 | 0.01714932 | 0.0094068 | 0.003291288 | 0.267732 | 1.30248 | 0.14472 | 0.0130248 | 0.08684676 | 0.0354564 | 0.00296676 | 1.66428 | 0.00311148 | 0.03618 | 0.0042562152 | 0.57888
L1920-CHL1-MT7 | L1920-CHL1 | Magnétite | Hydrothermale | 72.36 | V0-23 | Disséminée | Zonée | Coeur, incl Si | 7453.08 | 6946.56 | 3220.02 | 27858.6 | 23734.08 | 1.90002888 | 7742.52 | 6295.32 | 1.73664 | 231.552 | 408.1104 | 1.19394 | 219.9744 | 39.87036 | 97.686 | 0.077591628 | 5.71644 | 49.9284 | 13.0248 | 2.127384 | 0.752544 | 1.634776 | 0.8948368 | 0.3618 | 1.063692 | 0.636768 | 0.0224316 | 0.0231552 | 0.003291288 | 0.238788 | 1.454436 | 0.191754 | 0.04887454 | 0.08684676 | 0.0390744 | 0.00231552 | 0.484812 | 0.0036263004 | 0.00875556 | 1.099872 | 0.00911736
V0804-Cp-MT5 | V0804-Cp | Magnétite | Hydrothermale | 72.36 | Zone Royran | Massive | Massive | Si, Py-Cp | 34.40397 | 196.315 | 50.79668 | 1953.948 | 1440.428 | 6.548562 | 66.13501 | 26.80242 | 0.2495227 | 57.32968 | 1264.545 | 0.09858093 | 61.89266 | 0.9220794 | 0.2599174 | 16.65333 | 37.462 | 5.846481 | 3.383215 | 1.853758 | 2.922242 | 1.608776 | 0.6861574 | 0.2710144 | 0.06380818 | 0.9319791 | 5.47954 | 2.182903 | 0.04871927 | 0.009187507 | 1.338739 | 0.9871196 | 0.1105891 | 0.2277592 | 0 | 0.01483256 | 942.8232 | 0.008276546 | 0.01165558 | 3.05398 | 0.3915817
V0804-Cp-MT1 | V0804-Cp | Magnétite | Hydrothermale | 72.36 | Zone Royran | Disséminée | Xénomorphe |  | 95.25335 | 95.80744 | 181.455 | 3208.008 | 2454.827 | 6.785805 | 99.66628 | 37.34192 | 0.1750959 | 48.14542 | 1209.743 | 0.1161729 | 37.99951 | 0.7764378 | 0.210495 | 13384.89 | 12227.2 | 25.89525 | 4.406618 | 2.190543 | 4.354236 | 1.909984 | 0.7323341 | 0.2399387 | 0.0325999 | 0.07804815 | 1.203687 | 0.1783896 | 3.911103 | 0.06429071 | 1.206122 | 0.5966738 | 0.3863188 | 0.4242604 | 0 | 0.0003873458 | 302.128 | 0.005234041 | 0.4690365 | 5.436639 | 0.1118111
V0804-Cp-MT2 | V0804-Cp | Magnétite | Hydrothermale | 72.36 | Zone Royran | Disséminée | Xénomorphe |  | 113.7945 | 117.2336 | 224.5781 | 2890.564 | 2136.017 | 6.827499 | 67.99034 | 43.5722 | 0.2062821 | 49.14012 | 1309.065 | 0.1097624 | 41.4326 | 0.8849692 | 0.2781023 | 1960.251 | 2222.778 | 12.48637 | 4.863561 | 2.163035 | 2.743685 | 1.805746 | 0.710245 | 0.1448036 | 0.05734494 | 0.1112004 | 3.780966 | 0.2620039 | 1.234228 | 0.009777136 | 1.333397 | 0.4337616 | 0.1643202 | 0.1856273 | 0 | 0.0003886033 | 175.4602 | 0 | 0.121978 | 2.456522 | 0.07769982
V0804-Cp-MT3 | V0804-Cp | Magnétite | Hydrothermale | 72.36 | Zone Royran | Disséminée | Bréchique | Silicate | 137.7189 | 152.2899 | 191.1212 | 4466.442 | 3435.068 | 12.1569 | 91.54614 | 48.94039 | 0.189341 | 43.18014 | 1329.083 | 0.09917786 | 43.91294 | 1.150942 | 0.287622 | 15.17823 | 16.04814 | 7.386476 | 3.291923 | 3.661872 | 2.92125 | 1.780694 | 0.6728237 | 0.1913232 | 0.01309811 | 2.426626 | 1.406396 | 5.190891 | 0.02027789 | 0.200684 | 0.6489049 | 0.4757212 | 0.1843091 | 0.1908131 | 0 | 0 | 454.2971 | 0.05097195 | 0.03777781 | 2.101104 | 0.1355804
V0804-Cp-MT6 | V0804-Cp | Magnétite | Hydrothermale | 72.36 | Zone Royran | Semi-massive | Grossière | Silicate | 111.6879 | 114.6221 | 134.8504 | 5515.458 | 3974.432 | 5.853188 | 71.09171 | 58.04483 | 0.2799308 | 59.9113 | 1103.97 | 0.1001612 | 28.369 | 0.8126135 | 29.03046 | 384.1087 | 322.1097 | 139.9066 | 4.0227 | 3.602803 | 15.05327 | 1.503112 | 0.6804311 | 0.2557533 | 0.02936613 | 1.479881 | 0.6963219 | 2.273819 | 0.4749053 | 0.02849522 | 0.5857548 | 1.608491 | 0.2091845 | 0.2465569 | 0 | 0.0003435293 | 229.6978 | 0.002513096 | 0.02325435 | 2.753595 | 0.1240779
V0804-Cp-MT4 | V0804-Cp | Magnétite | Hydrothermale | 72.36 | Zone Royran | Semi-massive | Xénomorphe |  | 195.1603 | 182.9233 | 351.0237 | 4396.597 | 3717.307 | 6.548407 | 63.49132 | 44.99824 | 0.4272729 | 302.1774 | 1428.435 | 0.09354762 | 88.84458 | 1.132515 | 9.37267 | 33.28356 | 53.36957 | 16.20959 | 4.844189 | 1.737497 | 3.03288 | 1.481281 | 0.5633349 | 0.2727115 | 0.2234564 | 1.322893 | 15.11582 | 1.283487 | 0.07653935 | 0.03804011 | 5.570456 | 0.7985566 | 0.1533675 | 0.1738101 | 0.01963212 | 0.04854351 | 520.6025 | 0.00524004 | 0.08422552 | 2.254614 | 0.02810539
V13-T279-MT-1 | V13-T279 | Magnétite | Hydrothermale | 72.36 | V13 | Semi-massive | Subidiomoprhe | Silicate | 2086.927 | 1656.948 | 6950.415 | 16680.18 | 12446.61 | 41.43729 | 985.5398 | 750.2635 | 3.404951 | 316.2745 | 182.3735 | 0.1144011 | 136.4903 | 3.909661 | 43.57477 | 117.0384 | 124.3135 | 43.65439 | 15.32534 | 2.815262 | 1.084494 | 1.84371 | 0.8493397 | 0.9730813 | 6.172616 | 4.412466 | 0.3334748 | 0.6083465 | 0.3090014 | 0.05981606 | 1.985595 | 3.095921 | 4.333577 | 0.09474982 | 0.216151 | 0.02513925 | 1.242662 | 0.006025121 | 0.02367529 | 3.727991 | 0.2144219
V13-T279-MT-2 | V13-T279 | Magnétite | Hydrothermale | 72.36 | V13 | Semi-massive | Fracturée | Py-Cp micro inclusions | 158.3299 | 165.1771 | 962.7616 | 4677.501 | 3363.362 | 7.485976 | 454.0167 | 340.9719 | 0.3381026 | 237.9131 | 76.31382 | 0.1135831 | 77.0803 | 4.242077 | 67.66602 | 58.9526 | 53.37467 | 32.08886 | 11.80148 | 2.781438 | 1.984554 | 1.610033 | 1.062709 | 0.137332 | 0.2898777 | 0.3458394 | 0.08286403 | 0.2751883 | 0.03812284 | 3.051268 | 0.3191431 | 0.3236541 | 0.04657283 | 1.808774 | 0 | 0.005633683 | 1.401591 | 0.002084812 | 0.02830436 | 2.695921 | 0.0297489
V13-T279-MT-3 | V13-T279 | Magnétite | Hydrothermale | 72.36 | V13 | Semi-massive | Fracturée | Py-Cp micro inclusions | 326.9976 | 294.6689 | 1371.294 | 4201.955 | 3327.177 | 7.881435 | 365.0241 | 234.8463 | 0.619011 | 216.0944 | 69.8134 | 0.1312174 | 84.66192 | 5.083267 | 92.04126 | 57.69994 | 126.8521 | 32.8904 | 11.60758 | 4.197185 | 1.023318 | 2.256346 | 1.038059 | 0.1147939 | 0.61153 | 0.5851128 | 0.01955174 | 0.2726958 | 0.2128276 | 0.01545334 | 0.3925871 | 0.2090424 | 0.03054013 | 0.1192887 | 0.01822417 | 0.001598937 | 5.843758 | 0.005798353 | 0.002211709 | 1.902372 | 0.01708038
V13-T279-MT-4 | V13-T279 | Magnétite | Hydrothermale | 72.36 | V13 | Disséminée | Idiomorphe | Silicate | 173.3532 | 162.9032 | 697.7729 | 4288.994 | 3104.442 | 34.79696 | 423.9046 | 290.13 | 0.2864415 | 122.6261 | 47.77565 | 1.173174 | 76.30151 | 15.22899 | 94.44866 | 38.9059 | 42.67386 | 29.14433 | 11.62533 | 3.355416 | 9.243311 | 1.541522 | 0.6941121 | 0.120471 | 0.1688405 | 0.8035218 | 0.06190098 | 1.59995 | 0.06897992 | 0.1550491 | 0.4878076 | 0.5686214 | 0.3387116 | 0.07930342 | 0.006695705 | 0.003324163 | 1.820881 | 0.4932488 | 0.1033767 | 4.214156 | 0.02168223
V13-T279-MT-5 | V13-T279 | Magnétite | Hydrothermale | 72.36 | V13 | Disséminée | Idiomorphe | Silicate | 143.5933 | 143.6363 | 1265.792 | 7453.579 | 5414.858 | 15.97778 | 1132.198 | 864.1559 | 0.2526224 | 193.9222 | 43.31128 | 0.1135071 | 75.99638 | 5.741485 | 77.32895 | 76.93294 | 79.76653 | 72.18209 | 16.0323 | 3.966137 | 0.8874297 | 1.755094 | 0.7341387 | 0.1115348 | 0.04912622 | 0.2015027 | 0.02222359 | 0.2802108 | 0.09912595 | 0.03578615 | 0.5812111 | 0.849281 | 3.933045 | 0.08807506 | 0.005508949 | 0.001285712 | 2.377781 | 0.002850548 | 0.002557546 | 2.951619 | 0.4033153
V13-T279-MT-6 | V13-T279 | Magnétite | Hydrothermale | 72.36 | V13 | Disséminée | Bréchique |  | 187.1496 | 180.0513 | 730.2831 | 4262.101 | 3187.549 | 7.433904 | 314.053 | 247.3881 | 0.1651305 | 173.5687 | 122.7581 | 0.1174948 | 60.81012 | 4.404707 | 68.39424 | 21.21539 | 9.362334 | 17.1007 | 12.52484 | 3.584422 | 0.6592803 | 2.020875 | 0.8906568 | 0.0824434 | 0.0792921 | 0.06207753 | 0.02845581 | 2.775132 | 0.003645367 | 0.01457683 | 0.5602612 | 0.2067953 | 0.1995251 | 0.9524365 | 0 | 0.0003827945 | 0.1122379 | 0.002194225 | 0.06419907 | 2.227179 | 0.003908888
V13-T279-MT-7 | V13-T279 | Magnétite | Hydrothermale | 72.36 | V13 | Disséminée | Bréchique |  | 120.2659 | 114.5827 | 380.11 | 3085.703 | 2420.045 | 8.25175 | 169.3748 | 92.63972 | 0.1181947 | 103.5115 | 92.52911 | 0.1381226 | 55.54599 | 3.712633 | 65.62234 | 462.5072 | 477.2998 | 32.88681 | 11.20895 | 2.399795 | 0.7296691 | 1.925266 | 0.8140433 | 0.04253973 | 0.09521274 | 0.1439009 | 0.01233257 | 0.09731696 | 0.08865044 | 0.0193751 | 0.2864169 | 0.2758777 | 0.0620516 | 0.1187845 | 0 | 0.0007761635 | 0.1823599 | 0.006352653 | 0.007052495 | 1.895283 | 0.02510693
V13-T279-MT-8 | V13-T279 | Magnétite | Hydrothermale | 72.36 | V13 | Disséminée | Bréchique |  | 175.1679 | 169.3526 | 537.4266 | 4234.562 | 3282.954 | 16.44435 | 209.2572 | 148.9313 | 0.1562364 | 121.8754 | 97.59752 | 0.1166314 | 60.54283 | 2.288692 | 60.60687 | 57.4393 | 58.85296 | 22.01454 | 11.55405 | 2.711881 | 1.041237 | 1.427023 | 0.7178661 | 0.07382933 | 0.1865131 | 0.1913092 | 0.02758091 | 0.08608562 | 0.03044601 | 0.01753345 | 0.6084415 | 1.061897 | 0 | 0.08564052 | 0.007191191 | 0.0008150871 | 11.85541 | 0.006300751 | 0.008742983 | 2.341205 | 0.0250729
V290TR-106A-MT1 | V290TR-106A | Magnétite | Hydrothermale | 72.36 | V290 | Brèche | Grossière |  | 121.8348 | 136.6514 | 362.7963 | 4430.172 | 3213.866 | 33.10318 | 335.2948 | 194.0773 | 0.3627562 | 148.983 | 127.8941 | 2.079753 | 165.6463 | 17.20237 | 32.30776 | 55.93622 | 49.45591 | 72.20521 | 21.22781 | 4.502987 | 15.81798 | 1.95933 | 0.7624666 | 0.04313143 | 0.3980832 | 6.786706 | 0.03845514 | 0.5996242 | 0.2317934 | 0.2114464 | 0.8552623 | 0.626853 | 2.9343 | 3.029449 | 0.01318867 | 0.004106265 | 1.333045 | 0.3636473 | 0.008513879 | 357.4855 | 6.419864
V290TR-106A-MT2 | V290TR-106A | Magnétite | Hydrothermale | 72.36 | V290 | Brèche | Fracturée | Py-Cp dans fractures | 180.821 | 169.47 | 410.1385 | 5564.957 | 3663.854 | 25.59795 | 182.3104 | 133.9258 | 0.408991 | 120.5072 | 110.2672 | 1.961628 | 155.8629 | 13.41899 | 46.08341 | 684.5553 | 572.2185 | 73.24552 | 20.34508 | 3.684929 | 13.28949 | 5.558706 | 2.846626 | 0.06266248 | 0.4630072 | 1.846249 | 0.02005299 | 2.901262 | 3.308219 | 0.85371 | 2.469464 | 0.5976341 | 3.936918 | 4.61035 | 0.05373091 | 0.004185464 | 1.17437 | 1.085844 | 0.02661627 | 125.8381 | 11.79767
V290TR-106A-MT3 | V290TR-106A | Magnétite | Hydrothermale | 72.36 | V290 | Brèche | Fracturée | Py-Cp dans fractures | 153.5481 | 164.0722 | 263.3712 | 3992.307 | 3184.412 | 44.784 | 144.5155 | 65.16026 | 0.4025908 | 38.37724 | 24.88056 | 1.754387 | 201.3778 | 14.21189 | 41.34264 | 57.80047 | 65.46735 | 104.1798 | 20.07477 | 2.328278 | 20.43322 | 1.784726 | 1.912539 | 0.2590393 | 0.6576353 | 1.804466 | 0.0181294 | 2.899016 | 0.2309033 | 0.3307818 | 0.5971728 | 1.017516 | 20.04809 | 23.12925 | 0.01024025 | 0.01322476 | 8.614318 | 0.01698304 | 0.08213508 | 163.8704 | 18.87918
V290TR-106A-MT4 | V290TR-106A | Magnétite | Hydrothermale | 72.36 | V290 | Disséminée | Bréchique |  | 157.2848 | 153.8377 | 352.3148 | 3933.978 | 2931.811 | 5.798081 | 336.5297 | 245.4107 | 0.2373842 | 141.3683 | 105.2696 | 0.1189126 | 182.9124 | 14.08602 | 37.51749 | 70.63429 | 68.39229 | 41.73366 | 18.46806 | 3.637226 | 0.7828727 | 1.765027 | 0.6704277 | 0.06613104 | 0.09274792 | 0.0880415 | 0.006703983 | 0.1195916 | 0.03198927 | 0.01085842 | 0.2918789 | 0.3397547 | 2.094297 | 2.573359 | 0 | 0.003903995 | 4.710764 | 0.002571038 | 0.003812451 | 5.427066 | 2.105776
V290TR-106A-MT5 | V290TR-106A | Magnétite | Hydrothermale | 72.36 | V290 | Disséminée | Idiomorphe | Silicate | 289.0773 | 280.5244 | 902.1208 | 5941.091 | 4109.407 | 5.151151 | 457.4722 | 353.6004 | 0.5139979 | 175.6355 | 149.4453 | 0.09668476 | 239.9953 | 15.81982 | 36.5529 | 32.54081 | 29.28506 | 32.13736 | 22.43582 | 4.315206 | 0.7463315 | 1.469965 | 0.6427539 | 0.06684058 | 0.1482227 | 0.4083878 | 0.006966758 | 0.2098575 | 0.02877673 | 0.01921744 | 0.4120076 | 0.2450251 | 0.6011275 | 0.572559 | 0.007354759 | 0.0006063877 | 1.105145 | 0.008373006 | 0.02348677 | 6.952324 | 0.3130255
Toutes valeurs sont données en ppm (partie par million).
Les analyses ont été réalisées au laboratoire LabMaTer (UQAC), le traitement des données a été effectué grâce au logiciel Iolite (Igor pro 6.37).