## Résultats_MEB
Résultats analyses au MEB
Pyrrhotite
N°échantillon FG |  | N°échantillon CAEXD |  | Lithologie | Zone minéralisée |  | Spectre |  | Minéral |  | Commentaires |  |  | Fe (wt. %) | Ni (wt. %) |  | S (wt. %) |  | Total |  | Ratio molaire Fe/S |  |  | Ratio molaire Ni/S
FG-18-104 |  | CAEXD601810 |  | S9D | LG |  | Spectre 87 |  | Pyrrhotite |  | ass. avec pent/gers |  |  | 58,16 | 0,68 |  | 41,15 |  | 100 |  | 0,81 |  |  | 0,01
FG-18-104 |  | CAEXD601810 |  | S9D | LG |  | Spectre 92 |  | Pyrrhotite |  | ass. avec pent/gers |  |  | 57,11 | 2,23 |  | 40,66 |  | 100 |  | 0,81 |  |  | 0,03
FG-18-104 |  | CAEXD601810 |  | S9D | LG |  | Spectre 96 |  | Pyrrhotite |  | ass. avec pent/gers |  |  | 58,32 | 0,66 |  | 41,02 |  | 100 |  | 0,82 |  |  | 0,01
FG-18-115 |  | CAEXD606051 |  | S9E | Wtb |  | Spectre 100 |  | Pyrrhotite |  | ass. avec apy |  |  | 59,13 | n.d |  | 40,87 |  | 100 |  | 0,83
FG-18-115 |  | CAEXD606051 |  | S9E | Wtb |  | Spectre 104 |  | Pyrrhotite |  | ass. avec apy |  |  | 59,29 | n.d |  | 40,71 |  | 100 |  | 0,84
FG-18-115 |  | CAEXD606051 |  | S9E | Wtb |  | Spectre 114 |  | Pyrrhotite |  | ass. avec apy |  |  | 58,8 | n.d |  | 41,2 |  | 100 |  | 0,82
FG-18-115 |  | CAEXD606051 |  | S9E | Wtb |  | Spectre 118 |  | Pyrrhotite |  | ass. avec apy |  |  | 58,92 | n.d |  | 41,08 |  | 100 |  | 0,82
FG-18-121 |  | CAEXD604486 |  | SE9 | Wta2 |  | Spectre 122 |  | Pyrrhotite |  | plage irrégulière |  |  | 58,63 | n.d |  | 41,37 |  | 100 |  | 0,81
FG-18-68 |  | CAEXD600356 |  | S9E/S9D | Wta1 |  | Spectre 36 |  | Pyrrhotite |  | ass. avec pent/gers |  |  | 57,18 | 0,82 |  | 42 |  | 100 |  | 0,78 |  |  | 0,01
FG-18-68 |  | CAEXD600356 |  | S9E/S9D | Wta1 |  | Spectre 39 |  | Pyrrhotite |  | ass. avec pent/gers |  |  | 56,75 | 1,18 |  | 42,07 |  | 100 |  | 0,77 |  |  | 0,02
Tous | Moyenne | [12 empty] | 58,23 | 1,11 |  | 41,21 |  |  |  | 0,81 |  |  | 0,01
(n=10) | Médiane | [12 empty] | 58,48 | 0,82 |  | 41,12 |  |  |  | 0,82 |  |  | 0,01
| Écart-type | [12 empty] | 0,91 | 0,66 |  | 0,48 |  |  |  | 0,02 |  |  | 0,01
Arsénopyrite
N°échantillon FG |  | N°échantillon CAEXD |  | Lithologie |  | Zone minéralisée |  | Spectre |  | Minéral |  | Commentaires |  | Fe (wt. %) |  | As (wt. %) |  | S (wt. %) |  | Co (wt. %) |  | Ni (wt. %) |  | Total | Ratio molaire | Ratio molaire |  | Ratio molaire
[25 empty] | Fe/S | As/S |  | As/Ni
FG-18-115 |  | CAEXD606051 |  | S9E |  | Wtb |  | Spectre 98 |  | Arsénopyrite |  | ass.pyrrhotite |  | 31,57 |  | 47,78 |  | 17,94 |  | 1,3 |  | 1,41 |  | 100 | 1,01 | 1,14 |  | 26,55
FG-18-115 |  | CAEXD606051 |  | S9E |  | Wtb |  | Spectre 113 |  | Arsénopyrite |  | ass.pyrrhotite |  | 32,26 |  | 47,15 |  | 18,46 |  | 1,38 |  | 0,76 |  | 100 | 1,00 | 1,09 |  | 48,60
FG-18-115 |  | CAEXD606051 |  | S9E |  | Wtb |  | Spectre 117 |  | Arsénopyrite |  | ass.pyrrhotite |  | 32,77 |  | 46,53 |  | 18,93 |  | 1,21 |  | 0,56 |  | 100 | 0,99 | 1,05 |  | 65,09
FG-18-115 |  | CAEXD606051 |  | S9E |  | Wtb |  | Spectre 101 |  | Arsénopyrite |  | ass.pyrrhotite |  | 32,51 |  | 46,86 |  | 18,79 |  | 1,3 |  | 0,54 |  | 100 | 0,99 | 1,07 |  | 67,98
FG-18-115 |  | CAEXD606051 |  | S9E |  | Wtb |  | Spectre 97 |  | Arsénopyrite |  | cœur d'un grain Apy (spectre 98) |  | 33,74 |  | 45,98 |  | 20,28 |  | n.d |  | n.d |  | 100 | 0,96 | 0,97
FG-18-121 |  | CAEXD604486 |  | S9E |  | Wta2 |  | Spectre 123 |  | Arsénopyrite |  | cœur Lö |  | 33,31 |  | 47,2 |  | 19,49 |  | n.d |  | n.d |  | 100 | 0,98 | 1,04
FG-18-115 |  | CAEXD606051 |  | S9E |  | Wtb |  | Spectre 106 |  | Arsénopyrite |  | cœur Lö |  | 34,25 |  | 45,36 |  | 20,4 |  | n.d |  | n.d |  | 100 | 0,96 | 0,95
Tous |  | Moyenne | [11 empty] | 32,92 |  | 46,69 |  | 19,18 |  | 1,30 |  | 0,82 |  | 100,00 | 0,99 | 1,04
(n=7) |  | Médiane | [11 empty] | 32,77 |  | 46,86 |  | 18,93 |  | 1,30 |  | 0,66 |  | 100,00 | 0,99 | 1,05
|  | Écart-type | [11 empty] | 0,92 |  | 0,82 |  | 0,92 |  | 0,07 |  | 0,41 |  | 0,00 | 0,02 | 0,07
Pentlandite-violarite
N°échantillon FG | N°échantillon CAEXD |  |  | Lithologie | Zone minéralisée |  | Spectre |  | Minéral |  |  | Commentaires |  | Fe (wt. %) |  |  | Co (wt. %) |  |  | Ni (wt. %) |  |  | S (wt. %) |  | Total (wt. %) |  | Ratio molaire Fe/S |  |  | Ratio molaire Ni/S
FG-18-104 | CAEXD601810 |  |  | S9D | LG |  | Spectre 88 |  | Pentlandite/violarite |  |  | ass. po et gers. |  | 28,71 | [5 empty] | 36,73 |  |  | 34,57 |  | 100 |  | 0,48 |  |  | 0,58
FG-18-104 | CAEXD601810 |  |  | S9D | LG |  | Spectre 91 |  | Pentlandite/violarite |  |  | ass. po et gers. |  | 28,45 | [5 empty] | 36,54 |  |  | 35 |  | 100 |  | 0,47 |  |  | 0,57
FG-18-68 | CAEXD600356 |  |  | S9E/S9D | Wta1 |  | Spectre 37 |  | Pentlandite/violarite |  |  | ass. po |  | 25,51 | [5 empty] | 29,1 |  |  | 45,39 |  | 100 |  | 0,32 |  |  | 0,35
FG-18-94 | CAEXD600919 |  |  | V4A | LG |  | Spectre 51 |  | Pentlandite/violarite |  |  | cœur py. |  | 25,04 | [5 empty] | 40,34 |  |  | 34,62 |  | 100 |  | 0,42 |  |  | 0,64
FG-18-94 | CAEXD600919 |  |  | V4A | LG |  | Spectre 54 |  | Pentlandite/violarite |  |  | cœur py. |  | 24,82 | [5 empty] | 40,28 |  |  | 34,9 |  | 100 |  | 0,41 |  |  | 0,63
FG-18-94 | CAEXD600919 |  |  | V4A | LG |  | Spectre 59 |  | Pentlandite/violarite |  |  | ass. gers |  | 24,42 | [5 empty] | 41,3 |  |  | 34,28 |  | 100 |  | 0,41 |  |  | 0,66
FG-18-94 | CAEXD600919 |  |  | V4A | LG |  | Spectre 62 |  | Pentlandite/violarite |  |  | ass. gers |  | 23,95 | [5 empty] | 41,08 |  |  | 34,97 |  | 100 |  | 0,39 |  |  | 0,64
FG-18-94 | CAEXD600919 |  |  | V4A | LG |  | Spectre 66 |  | Pentlandite/violarite |  |  | ass. gers et ull. |  | 23,85 | [5 empty] | 41,01 |  |  | 35,14 |  | 100 |  | 0,39 |  |  | 0,64
FG-18-94 | CAEXD600919 |  |  | V4A | LG |  | Spectre 72 |  | Pentlandite/violarite |  |  | ass. gers et ull. |  | 24,54 | [5 empty] | 40,79 |  |  | 34,67 |  | 100 |  | 0,41 |  |  | 0,64
FG-18-94 | CAEXD600919 |  |  | V4A | LG |  | Spectre 63 |  | Pentlandite/violarite |  |  | ass. gers et ull. |  | 17,95 |  |  | 2,25 |  |  | 35,49 |  |  | 44,31 |  | 100 |  | 0,23 |  |  | 0,44
FG-18-94 | CAEXD600919 |  |  | V4A | LG |  | Spectre 60 |  | Pentlandite/violarite |  |  | ass. gers |  | 18 |  |  | 3,15 |  |  | 35,15 |  |  | 43,7 |  | 100 |  | 0,24 |  |  | 0,44
Tous |  | Moyenne | [10 empty] | 24,11 |  |  | 2,70 |  |  | 37,98 |  |  | 37,41 |  |  |  | 0,38 |  |  | 0,57
(n=11) |  | Médiane | [10 empty] | 24,54 |  |  | 2,70 |  |  | 40,28 |  |  | 34,97 |  |  |  | 0,41 |  |  | 0,63
|  | Écart-type | [10 empty] | 3,45 |  |  | 0,64 |  |  | 3,81 |  |  | 4,55 |  |  |  | 0,08 |  |  | 0,11
Gersdorffite
N°échantillon FG | N°échantillon CAEXD | Lithologie | Zone minéralisée | Spectre | Minéral | Commentaires | Ni | As | S | Fe | Co | Sb | Total | Ratio molaire Fe/S | Ratio molaire Ni/S | Ratio molaire As/S | Ratio molaire As/Ni
FG-18-104 | CAEXD601810 | S9D | LG | Spectre 95 | Gersdorffite |  | 27,28 | 46,85 | 17,9 | 5,67 | 1,85 | 0,46 | 100 | 0,18 | 0,83 | 1,12 | 1,35
FG-18-104 | CAEXD601810 | S9D | LG | Spectre 86 | Gersdorffite |  | 25,4 | 46,01 | 18,53 | 6,98 | 2,81 | 0,26 | 100 | 0,22 | 0,75 | 1,06 | 1,42
FG-18-104 | CAEXD601810 | S9D | LG | Spectre 94 | Gersdorffite |  | 32,55 | 44,17 | 19,13 | 1,86 | 0,63 | 1,67 | 100 | 0,06 | 0,93 | 0,99 | 1,06
FG-18-104 | CAEXD601810 | S9D | LG | Spectre 90 | Gersdorffite pure (Ni > 33%) |  | 33,47 | 43,65 | 19,48 | 2 |  | 1,4 | 100 | 0,06 | 0,94 | 0,96 | 1,02
FG-18-68 | CAEXD600356 | S9E/S9D | Wta1 | Spectre 33 | Gersdorffite |  | 19,12 | 46,42 | 19,43 | 5,77 | 8,97 | 0,29 | 100 | 0,17 | 0,54 | 1,02 | 1,90
FG-18-68 | CAEXD600356 | S9E/S9D | Wta1 | Spectre 31 | Gersdorffite |  | 30,97 | 43,77 | 20,14 | 1,36 | 1,27 | 2,5 | 100 | 0,04 | 0,84 | 0,93 | 1,11
FG-18-50 | CAEXD592889 | S9E/S9D | Wtb | Spectre 3 | Gersdorffite |  | 22,17 | 50,09 | 17,45 | 6,99 | 3,3 |  | 100 | 0,23 | 0,69 | 1,23 | 1,77
FG-18-50 | CAEXD592887 | S9E/S9D | Wtb | Spectre 8 | Gersdorffite |  | 21,21 | 48,31 | 18,86 | 9,14 | 2,48 |  | 100 | 0,28 | 0,61 | 1,10 | 1,78
FG-18-89 | CAEXD604062 | S9E/S9D | Wtb | Spectre 47 | Gersdorffite |  | 22,83 | 47,89 | 18,82 | 8,85 | 1,61 | 0 | 100 | 0,27 | 0,66 | 1,09 | 1,64
FG-18-89 | CAEXD604062 | S9E/S9D | Wtb | Spectre 44 | Gersdorffite |  | 22,73 | 47,35 | 18,94 | 9,32 | 1,66 | 0 | 100 | 0,28 | 0,66 | 1,07 | 1,63
FG-18-50 | CAEXD592887 | S9E/S9D | Wtb | Spectre 7 | Gersdorffite |  | 21,41 | 47,51 | 19,11 | 9,24 | 2,73 |  | 100 | 0,28 | 0,61 | 1,06 | 1,74
FG-18-50 | CAEXD592887 | S9E/S9D | Wtb | Spectre 6 | Gersdorffite |  | 19,08 | 50,08 | 20,17 | 8,39 | 2,28 |  | 100 | 0,24 | 0,52 | 1,06 | 2,06
FG-18-89 | CAEXD604062 | S9E/S9D | Wtb | Spectre 45 | Gersdorffite |  | 21,85 | 47,66 | 19,36 | 9,36 | 1,77 | 0 | 100 | 0,28 | 0,62 | 1,05 | 1,71
FG-18-89 | CAEXD604062 | S9E/S9D | Wtb | Spectre 43 | Gersdorffite |  | 22,31 | 47,11 | 19,31 | 9,46 | 1,81 | 0 | 100 | 0,28 | 0,63 | 1,04 | 1,65
FG-18-50 | CAEXD592887 | S9E/S9D | Wtb | Spectre 9 | Gersdorffite |  | 21,32 | 47,38 | 19,43 | 8,93 | 2,93 |  | 100 | 0,26 | 0,60 | 1,04 | 1,74
FG-18-89 | CAEXD604062 | S9E/S9D | Wtb | Spectre 49 | Gersdorffite |  | 21,52 | 47,12 | 19,39 | 9,75 | 2,21 | 0 | 100 | 0,29 | 0,61 | 1,04 | 1,72
FG-18-89 | CAEXD604062 | S9E/S9D | Wtb | Spectre 48 | Gersdorffite |  | 21,4 | 46,82 | 19,4 | 10,1 | 2,28 | 0 | 100 | 0,30 | 0,60 | 1,03 | 1,71
FG-18-89 | CAEXD604062 | S9E/S9D | Wtb | Spectre 46 | Gersdorffite |  | 22,54 | 46,42 | 19,52 | 9,67 | 1,86 | 0 | 100 | 0,28 | 0,63 | 1,02 | 1,61
FG-18-66 | CAEXD593387 | V4A | LG | Spectre 10 | Gersdorffite |  | 28,16 | 48,21 | 17,69 | 4,33 | 1,36 | 0,25 | 100 | 0,14 | 0,87 | 1,17 | 1,34
FG-18-66 | CAEXD593387 | V4A | LG | Spectre 15 | Gersdorffite |  | 27,71 | 47,93 | 17,88 | 4,6 | 1,57 | 0,32 | 100 | 0,15 | 0,85 | 1,15 | 1,35
FG-18-66 | CAEXD593387 | V4A | LG | Spectre 17 | Gersdorffite |  | 28,09 | 48,1 | 17,96 | 4,61 | 1,25 | 0 | 100 | 0,15 | 0,85 | 1,15 | 1,34
FG-18-66 | CAEXD593387 | V4A | LG | Spectre 22 | Gersdorffite |  | 27,73 | 47,9 | 18,2 | 4,6 | 1,33 | 0,24 | 100 | 0,15 | 0,83 | 1,13 | 1,35
FG-18-94 | CAEXD600919 | V4A | LG | Spectre 64 | Gersdorffite |  | 30,1 | 44,71 | 19,62 | 1,76 | 3,46 | 0,36 | 100 | 0,05 | 0,84 | 0,98 | 1,16
FG-18-94 | CAEXD600919 | V4A | LG | Spectre 68 | Gersdorffite |  | 32,08 | 44,02 | 19,61 | 1,38 | 2,53 | 0,38 | 100 | 0,04 | 0,89 | 0,96 | 1,07
FG-18-94 | CAEXD600919 | V4A | LG | Spectre 61 | Gersdorffite |  | 32,3 | 43,96 | 19,61 | 1,01 | 2,63 | 0,5 | 100 | 0,03 | 0,90 | 0,96 | 1,07
FG-18-94 | CAEXD600919 | V4A | LG | Spectre 70 | Gersdorffite |  | 29,62 | 45,12 | 20,42 | 1,93 | 2,46 | 0,45 | 100 | 0,05 | 0,79 | 0,95 | 1,19
FG-18-22 | CAEXD597935 | V4A | WASTE | Spectre 140 | Gersdorffite |  | 20,39 | 46,21 | 20,18 | 6,69 | 6,53 |  | 100 | 0,19 | 0,55 | 0,98 | 1,78
FG-18-22 | CAEXD597935 | V4A | WASTE | Spectre 141 | Gersdorffite |  | 22,27 | 45,87 | 20,23 | 7 | 4,62 |  | 100 | 0,20 | 0,60 | 0,97 | 1,61
FG-18-22 | CAEXD597935 | V4A | WASTE | Spectre 142 | Gersdorffite |  | 20,48 | 45,97 | 20,34 | 6,74 | 6,48 |  | 100 | 0,19 | 0,55 | 0,97 | 1,76
FG-18-22 | CAEXD597935 | V4A | WASTE | Spectre 139 | Gersdorffite |  | 20,68 | 46,95 | 20,85 | 7,18 | 4,35 |  | 100 | 0,20 | 0,54 | 0,96 | 1,78
FG-18-100 | CAEXD605482 | V4A | Wta1 | Spectre 79 | Gersdorffite |  | 25 | 46,46 | 18,45 | 5,9 | 4,2 |  | 100 | 0,18 | 0,74 | 1,08 | 1,46
FG-18-100 | CAEXD605482 | V4A | Wta1 | Spectre 81 | Gersdorffite |  | 25,69 | 46,46 | 18,56 | 5,57 | 3,71 |  | 100 | 0,17 | 0,76 | 1,07 | 1,42
FG-18-100 | CAEXD605482 | V4A | Wta1 | Spectre 80 | Gersdorffite |  | 25,23 | 46,39 | 18,65 | 5,66 | 4,08 |  | 100 | 0,17 | 0,74 | 1,06 | 1,44
FG-18-100 | CAEXD605482 | V4A | Wta1 | Spectre 82 | Gersdorffite |  | 24,23 | 46,37 | 18,77 | 5,86 | 4,76 |  | 100 | 0,18 | 0,71 | 1,06 | 1,50
FG-18-100 | CAEXD605482 | V4A | Wta1 | Spectre 85 | Gersdorffite pure (Ni > 33%) |  | 33,15 | 46,68 | 19,38 |  |  | 0,79 | 100 | 0,00 | 0,93 | 1,03 | 1,10
FG-18-100 | CAEXD605482 | V4A | Wta1 | Spectre 76 | Gersdorffite pure (Ni > 33%) |  | 33,79 | 45,42 | 19,23 | 1,05 |  | 0,51 | 100 | 0,03 | 0,96 | 1,01 | 1,05
FG-18-100 | CAEXD605482 | V4A | Wta1 | Spectre 83 | Gersdorffite |  | 32,19 | 44,99 | 19,41 | 2,31 | 0,59 | 0,52 | 100 | 0,07 | 0,91 | 0,99 | 1,09
FG-18-100 | CAEXD605482 | V4A | Wta1 | Spectre 78 | Gersdorffite |  | 32,27 | 45,04 | 20,37 | 1,39 |  | 0,92 | 100 | 0,04 | 0,87 | 0,95 | 1,09
Tous | Moyenne | [5 empty] | 25,80 | 46,51 | 19,20 | 5,74 | 2,89 | 0,47 |  | 0,17 | 0,74 | 1,04 | 1,46
(n=38) | Médiane | [5 empty] | 25,12 | 46,46 | 19,37 | 5,86 | 2,47 | 0,32 |  | 0,18 | 0,74 | 1,04 | 1,45
| Écart-type | [5 empty] | 4,72 | 1,57 | 0,83 | 3,02 | 1,81 | 0,60 |  | 0,09 | 0,14 | 0,07 | 0,29
S9D | Moyenne | [5 empty] | 23,84 | 46,92 | 19,13 | 7,38 | 2,50 | 0,51 |  | 0,22 | 0,68 | 1,05 | 1,59
(n=18) | Médiane | [5 empty] | 22,24 | 47,12 | 19,34 | 8,89 | 2,21 | 0,00 |  | 0,27 | 0,63 | 1,05 | 1,68
| Écart-type | [5 empty] | 4,35 | 1,78 | 0,67 | 2,91 | 1,79 | 0,82 |  | 0,09 | 0,13 | 0,06 | 0,29
V4A | Moyenne | [5 empty] | 27,56 | 46,14 | 19,27 | 4,19 | 3,29 | 0,44 |  | 0,12 | 0,78 | 1,03 | 1,35
(n=20) | Médiane | [5 empty] | 27,91 | 46,29 | 19,40 | 4,60 | 3,46 | 0,42 |  | 0,15 | 0,84 | 1,00 | 1,35
| Écart-type | [5 empty] | 4,42 | 1,28 | 0,96 | 2,24 | 1,79 | 0,25 |  | 0,07 | 0,13 | 0,07 | 0,25
Wta1 | Moyenne | [5 empty] | 28,16 | 45,80 | 19,24 | 3,87 | 3,94 | 0,92 |  | 0,11 | 0,80 | 1,02 | 1,32
(n=10) | Médiane | [5 empty] | 28,33 | 46,38 | 19,31 | 5,57 | 4,08 | 0,66 |  | 0,12 | 0,80 | 1,03 | 1,26
| Écart-type | [5 empty] | 4,94 | 0,95 | 0,65 | 2,25 | 2,72 | 0,80 |  | 0,08 | 0,13 | 0,05 | 0,27
Wtb | Moyenne | [5 empty] | 21,70 | 47,81 | 19,15 | 9,10 | 2,24 | 0,00 |  | 0,27 | 0,62 | 1,07 | 1,73
(n=12) | Médiane | [5 empty] | 21,69 | 47,45 | 19,34 | 9,28 | 2,25 | 0,00 |  | 0,28 | 0,62 | 1,06 | 1,71
| Écart-type | [5 empty] | 1,01 | 1,17 | 0,64 | 0,80 | 0,54 | 0,00 |  | 0,02 | 0,04 | 0,05 | 0,12
LG | Moyenne | [5 empty] | 29,54 | 45,89 | 18,84 | 3,39 | 1,99 | 0,52 |  | 0,11 | 0,86 | 1,05 | 1,23
(n=12) | Médiane | [5 empty] | 28,89 | 45,57 | 18,83 | 3,17 | 1,85 | 0,37 |  | 0,10 | 0,85 | 1,03 | 1,27
| Écart-type | [5 empty] | 2,55 | 1,82 | 0,91 | 1,96 | 0,85 | 0,49 |  | 0,06 | 0,05 | 0,09 | 0,15
Waste | Moyenne | [5 empty] | 17,56 | 46,25 | 20,40 | 6,90 | 5,50 |  |  | 0,19 | 0,56 | 0,97 | 1,73
(n=4) | Médiane | [5 empty] | 21,69 | 46,09 | 20,29 | 6,87 | 5,55 |  |  | 0,19 | 0,55 | 0,97 | 1,77
| Écart-type | [5 empty] | 12,69 | 0,49 | 0,31 | 0,23 | 1,17 |  |  | 0,00 | 0,03 | 0,01 | 0,08
Nickéline
N°échantillon FG | N°échantillon CAEXD | Lithologie | Zone minéralisée | Spectre | Minéral | Commentaires | Ni (wt. %) | As (wt. %) | Fe (wt. %) | Sb (wt. %) | S (wt. %) | Total | Ratio molaire As/Ni
FG-18-104 | CAEXD601810 | S9D | LG | Spectre 89 | Nickéline |  | 44.56 | 53.31 | 0.54 | 1.32 | 0.27 | 100 | 0.94
FG-18-104 | CAEXD601810 | S9D | LG | Spectre 93 | Nickéline |  | 44.41 | 53.94 |  | 1.45 | 0.2 | 100 | 0.95
FG-18-68 | CAEXD600356 | S9E/S9D | Wta1 | Spectre 30 | Nickéline |  | 42.46 | 54.55 | 0.69 | 1.9 | 0.4 | 100 | 1.01
FG-18-68 | CAEXD600356 | S9E/S9D | Wta1 | Spectre 35 | Nickéline |  | 41.68 | 54.28 | 1.07 | 2.57 | 0.39 | 100 | 1.02
FG-18-100 | CAEXD605482 | V4A | Wta1 | Spectre 75 | Nickéline |  | 44.09 | 55.35 | 0.57 | 0 |  | 100 | 0.98
FG-18-100 | CAEXD605482 | V4A | Wta1 | Spectre 77 | Nickéline |  | 43.4 | 55.46 | 0.81 | 0.32 |  | 100 | 1
FG-18-66 | CAEXD593387 | V4A | LG | Spectre 16 | Nickéline |  | 42.85 | 56.12 | 0.63 | 0.41 |  | 100 | 1.03
FG-18-66 | CAEXD593387 | V4A | LG | Spectre 18 | Nickéline |  | 43.35 | 55.88 | 0.39 | 0.38 |  | 100 | 1.01
FG-18-66 | CAEXD593387 | V4A | LG | Spectre 29 | Nickéline |  | 42.15 | 57.64 |  | 0 | 0.21 | 100 | 1.07
Tous | Moyenne | [5 empty] | 43.22 | 55.17 | 0.67 | 0.93 | 0.29 | 100 | 1
(n=9) | Médiane | [5 empty] | 43.35 | 55.35 | 0.63 | 0.41 | 0.27 | 100 | 1.01
| Écart-type | [5 empty] | 1.02 | 1.31 | 0.22 | 0.92 | 0.1 | 0 | 0.04
S9D | Moyenne | [5 empty] | 43.28 | 54.02 | 0.77 | 1.81 | 0.32 | 100 | 0.98
(n=4) | Médiane | [5 empty] | 43.44 | 54.11 | 0.69 | 1.68 | 0.33 | 100 | 0.98
| Écart-type | [5 empty] | 1.43 | 0.54 | 0.27 | 0.56 | 0.1 | 0 | 0.04
V4A | Moyenne | [5 empty] | 43.17 | 56.09 | 0.6 | 0.22 | 0.21 | 100 | 1.02
(n=5) | Médiane | [5 empty] | 43.35 | 55.88 | 0.6 | 0.32 | 0.21 | 100 | 1.01
| Écart-type | [5 empty] | 0.72 | 0.92 | 0.17 | 0.21 | #DIV/0! | 0 | 0.03
Löllingite
N°échantillon FG | N°échantillon CAEXD | Lithologie | Zone minéralisée | Spectre | Minéral | Commentaires | As | Fe | Co | Ni | S | Total | Ratio molaire Fe/S | Ratio molaire As/S | Ratio molaire As/Ni | Ratio molaire As/Fe
FG-18-115 | CAEXD606051 | S9E | Wtb | Spectre 109 | Löllingite |  | 71.39 | 16.33 | 4.45 | 7.14 | 0.7 | 100 | 13.4 | 43.64 | 7.83 | 3.26
FG-18-115 | CAEXD606051 | S9E | Wtb | Spectre 110 | Löllingite |  | 70.11 | 17.64 | 4.32 | 6.84 | 1.09 | 100 | 9.29 | 27.52 | 0.63 | 2.96
FG-18-121 | CAEXD604486 | S9E | Wta2 | Spectre 127 | Löllingite |  | 70.4 | 23.39 | 0.49 | 4.1 | 1.62 | 100 | 8.29 | 18.6 | 0.12 | 2.24
FG-18-121 | CAEXD604486 | S9E | Wta2 | Spectre 124 | Löllingite |  | 70.14 | 21.76 | 1.75 | 4.63 | 1.71 | 100 | 7.31 | 17.55 | 0.38 | 2.4
FG-18-121 | CAEXD604486 | S9E | Wta2 | Spectre 129 | Löllingite |  | 70.51 | 24.41 |  | 3.34 | 1.74 | 100 | 8.06 | 17.34 | 0 | 2.15
Tous | Moyenne | [5 empty] | 70.51 | 20.71 | 2.75 | 5.21 | 1.37 | 100 | 9.27 | 24.93 | 1.79 | 2.6
(n=5) | Médiane | [5 empty] | 70.4 | 21.76 | 3.04 | 4.63 | 1.62 | 100 | 8.29 | 18.6 | 0.38 | 2.4
| Écart-type | [5 empty] | 0.52 | 3.56 | 1.95 | 1.69 | 0.46 | 0 | 2.41 | 11.28 | 3.39 | 0.48
Or
N°échantillon FG | N°échantillon CAEXD | Lithologie | Zone minéralisée | Spectre | Minéral | Commentaires | Ag | Au | Total
FG-18-115 | CAEXD606051 | S9E | Wtb | Spectre 107 | Or natif | inclus Apy | 18.84 | 81.16 | 100
FG-18-115 | CAEXD606051 | S9E | Wtb | Spectre 112 | Or natif | inclus Apy | 17.94 | 82.06 | 100
FG-18-121 | CAEXD604486 | S9E | Wta2 | Spectre 119 | Or natif | inclus silicates | 13.8 | 86.2 | 100
FG-18-121 | CAEXD604486 | S9E | Wta2 | Spectre 120 | Or natif | inclus silicates | 13.97 | 86.03 | 100
FG-18-121 | CAEXD604486 | S9E | Wta2 | Spectre 121 | Or natif | inclus silicates | 14.34 | 85.66 | 100
FG-18-121 | CAEXD604486 | S9E | Wta2 | Spectre 125 | Electrum | inclus Apy | 27.73 | 72.27 | 100
FG-18-121 | CAEXD604486 | S9E | Wta2 | Spectre 128 | Electrum | inclus Apy | 27.23 | 72.77 | 100
FG-18-121 | CAEXD604486 | S9E | Wta2 | Spectre 130 | Electrum | inclus Apy | 27.68 | 72.32 | 100
FG-18-89 | CAEXD604062 | S9E/S9D | Wtb | Spectre 40 | Or natif | inclus Gers. | 14.53 | 85.47 | 100
Tous | Moyenne | [5 empty] | 19.56 | 80.44 | 100
(n=9) | Médiane | [5 empty] | 17.94 | 82.06 | 100
| Écart-type | [5 empty] | 6.24 | 6.24 | 0
Electrum | Moyenne | [5 empty] | 27.55 | 72.45 | 100
(n=3) | Médiane | [5 empty] | 27.68 | 72.32 | 100
| Écart-type | [5 empty] | 0.28 | 0.28 | 0
Or natif | Moyenne | [5 empty] | 15.57 | 84.43 | 100
(n=6) | Médiane | [5 empty] | 14.44 | 85.57 | 100
| Écart-type | [5 empty] | 2.22 | 2.22 | 0
Oxydes de fer
N°échantillon FG | N°échantillon CAEXD | Lithologie | Zone minéralisée | Spectre | Minéral | Commentaires | Fe | O | Ti | Cr | V | Mn | Zn | Mg | Al
FG-18-66 | CAEXD593387 | V4A | LG | Spectre 26 | Chromite/Spinel chromifère | cœur du grain | 25.03 | 30.76 | 0.23 | 32.15 |  | 0.7 | 2.06 | 0.83 | 8.26
FG-18-66 | CAEXD593387 | V4A | LG | Spectre 27 | Chromite/Spinel chromifère | bordure grain(spectre 26) | 41.14 | 26.37 | 0.32 | 29.51 | 0.18 | 1.2 | 1.28
N°échantillon FG | N°échantillon CAEXD | Lithologie | Zone minéralisée | Spectre | Minéral | Commentaires | Fe | O | Cr | V | Ti | Mn | Zn | Ni | As
FG-18-66 | CAEXD593387 | V4A | LG | Spectre 19 | Oxyde de fer/magnétite | ass. à grain gers. | 76.73 | 22.32 | 0.41 |  |  |  |  | 0.54
FG-18-94 | CAEXD600919 | V4A | LG | Spectre 52 | Oxyde de fer/magnétite | ass. pent.-pyrite | 70.57 | 28.8 | 0.45
FG-18-66 | CAEXD593387 | V4A | LG | Spectre 13 | Oxyde de fer/magnétite chromifère | ass. à grain gers. | 68.12 | 23.27 | 7.25 | 0.18 |  |  |  | 1.18
FG-18-66 | CAEXD593387 | V4A | LG | Spectre 14 | Oxyde de fer/magnétite chromifère | ass. à grain gers. | 51.28 | 30.97 | 14.98 | 0.11 | 0.13 | 0.6 | 0.75 | 0.7 | 0.25
FG-18-66 | CAEXD593387 | V4A | LG | Spectre 28 | Oxyde de fer/magnétite chromifère | bordure grain (spectre 26) | 67.77 | 29.65 | 2.34 | 0.09
Tous | Moyenne | [5 empty] | 66.89 | 27 | 5.09 | 0.13
(n=5) | Médiane | [5 empty] | 68.12 | 28.8 | 2.34 | 0.11
| Écart-type | [5 empty] | 9.44 | 3.93 | 6.19 | 0.05
N°échantillon FG | N°échantillon CAEXD | Lithologie | Zone minéralisée | Spectre | Minéral | Commentaires | Fe | O | Ti | V | Mn | Si
FG-18-50 | CAEXD592887 | S9E/S9D | Wtb | Spectre 1 | Ilménite |  | 22.61 | 36.49 | 30.03 |  | 10.86
FG-18-50 | CAEXD592888 | S9E/S9D | Wtb | Spectre 2 | Ilménite |  | 22.89 | 36.16 | 30.13 | 0.26 | 10.57
FG-18-66 | CAEXD593387 | V4A | LG | Spectre 11 | Ilménite | ass. à grain gers. | 32.81 | 34.16 | 30.18 | 0.18 | 2.67
FG-18-22 | CAEXD597935 | V4A | WASTE | Spectre 131 | Ilménite |  | 31.33 | 34.43 | 30.5 | 0.27 | 3.46
FG-18-22 | CAEXD597935 | V4A | WASTE | Spectre 134 | Ilménite |  | 30.88 | 34.98 | 30.36 | 0.21 | 3.57
FG-18-22 | CAEXD597935 | V4A | WASTE | Spectre 136 | Ilménite |  | 30.46 | 35.46 | 29.97 | 0.18 | 3.67 | 0.26
FG-18-22 | CAEXD597935 | V4A | WASTE | Spectre 137 | Ilménite |  | 24.69 | 35.7 | 36.8 |  | 2.8
FG-18-22 | CAEXD597935 | V4A | WASTE | Spectre 138 | Ilménite |  | 31.04 | 34.45 | 30.89 |  | 3.61
FG-18-22 | CAEXD597935 | V4A | WASTE | Spectre 143 | Ilménite |  | 28.6 | 38.65 | 29.22 | 0.24 | 3.28
Tous | Moyenne | [5 empty] | 28.37 | 35.61 | 30.9 | 0.22 | 4.94
(n=9) | Médiane | [5 empty] | 30.46 | 35.46 | 30.18 | 0.23 | 3.57
| Écart-type | [5 empty] | 3.92 | 1.4 | 2.26 | 0.04 | 3.29

## Résultats_Microsonde
Résultats analyses à la microsonde
Pyrrhotite (n=18)
Limite de détection (ppm) | [6 empty] | 583 | 285 | 262 | 291 | 355 | 1176 | 216 | 189 | 185 | 458
N°échantillon FG | N°échantillon CAEXD | Lithologie | Zone | Analyses | Minéral | Commentaires | Fe | S | Ni | Co | Cu | Zn | As | Ag | Sb | Mn | Total | Ratio molaire | Ratio molaire Ni/S
|  |  | minéralisée |  |  |  | (wt. %) | (wt. %) | (wt. %) | (wt. %) | (wt. %) | (wt. %) | (wt. %) | (wt. %) | (wt. %) | (wt. %) | (wt. %) | Fe/S
FG-18-68 | CAEXD600356 | S9E/S9D | Wta1 | 68-Z2 2 | Pyrrhotite | exso. pent | 55,476 | 40,084 | 3,023 | 0,016 | 0,000 | 0,107 | 0,019 | 0,007 | 0,033 | 0,024 | 98,790 | 0,79 | 0,04
FG-18-68 | CAEXD600356 | S9E/S9D | Wta1 | 68-Z1 4 | Pyrrhotite | ass.pent-vio | 58,361 | 38,912 | 1,493 | 0,000 | 0,000 | 0,000 | 0,022 | 0,013 | 0,000 | 0,000 | 98,801 | 0,86 | 0,02
FG-18-68 | CAEXD600356 | S9E/S9D | Wta1 | 68-Z1 1 | Pyrrhotite | ass.pent-vio | 59,170 | 39,049 | 1,170 | 0,000 | 0,000 | 0,042 | 0,018 | 0,013 | 0,038 | 0,026 | 99,526 | 0,87 | 0,02
FG-18-68 | CAEXD600356 | S9E/S9D | Wta1 | 68-Z2 1 | Pyrrhotite | exso. pent | 57,919 | 38,966 | 1,121 | 0,000 | 0,000 | 0,000 | 0,023 | 0,024 | 0,021 | 0,010 | 98,084 | 0,85 | 0,02
FG-18-68 | CAEXD600356 | S9E/S9D | Wta1 | 68-Z3 1 | Pyrrhotite | grain diss. | 58,958 | 39,167 | 0,993 | 0,080 | 0,000 | 0,046 | 0,000 | 0,000 | 0,017 | 0,000 | 99,263 | 0,86 | 0,01
FG-18-68 | CAEXD600356 | S9E/S9D | Wta1 | 68-Z3 4 | Pyrrhotite | grain diss. | 59,410 | 38,990 | 0,983 | 0,077 | 0,000 | 0,065 | 0,013 | 0,000 | 0,044 | 0,000 | 99,583 | 0,87 | 0,01
FG-18-68 | CAEXD600356 | S9E/S9D | Wta1 | 68-Z3 2 | Pyrrhotite | grain diss. | 59,243 | 39,012 | 0,960 | 0,058 | 0,000 | 0,000 | 0,000 | 0,005 | 0,000 | 0,014 | 99,293 | 0,87 | 0,01
FG-18-68 | CAEXD600356 | S9E/S9D | Wta1 | 68-Z3 3 | Pyrrhotite | grain diss. | 59,404 | 38,942 | 0,944 | 0,079 | 0,000 | 0,046 | 0,010 | 0,042 | 0,001 | 0,000 | 99,468 | 0,88 | 0,01
FG-18-68 | CAEXD600356 | S9E/S9D | Wta1 | 68-Z1 2 | Pyrrhotite | ass.pent-vio | 58,785 | 39,420 | 0,925 | 0,001 | 0,000 | 0,009 | 0,000 | 0,021 | 0,000 | 0,000 | 99,161 | 0,86 | 0,01
FG-18-81 | CAEXD601082 | S9E | Wta2 | 81-Z7 1bis | Pyrrhotite | ass.apy | 60,050 | 39,247 | 0,494 | 0,000 | 0,007 | 0,000 | 0,040 | 0,038 | 0,026 | 0,000 | 99,902 | 0,88 | 0,01
FG-18-81 | CAEXD601082 | S9E | Wta2 | 81-Z1 4bis | Pyrrhotite | ass.apy | 59,542 | 39,053 | 0,479 | 0,000 | 0,000 | 0,000 | 0,000 | 0,012 | 0,032 | 0,000 | 99,118 | 0,88 | 0,01
FG-18-108 | CAEXD603494 | S9E | Wta2 | 108-Z5 2 | Pyrrhotite | plage irr. | 61,021 | 39,025 | 0,209 | 0,000 | 0,000 | 0,088 | 0,008 | 0,000 | 0,000 | 0,000 | 100,352 | 0,90 | 0,00
FG-18-108 | CAEXD603494 | S9E | Wta2 | 108-Z4 3 | Pyrrhotite | plage irr. | 61,308 | 39,092 | 0,206 | 0,000 | 0,000 | 0,000 | 0,009 | 0,034 | 0,000 | 0,000 | 100,650 | 0,90 | 0,00
FG-18-108 | CAEXD603494 | S9E | Wta2 | 108-Z5 3 | Pyrrhotite | plage irr. | 60,650 | 39,054 | 0,203 | 0,000 | 0,000 | 0,144 | 0,015 | 0,025 | 0,017 | 0,000 | 100,110 | 0,89 | 0,00
FG-18-108 | CAEXD603494 | S9E | Wta2 | 108-Z3 2 | Pyrrhotite | plage irr. | 60,489 | 38,947 | 0,201 | 0,000 | 0,017 | 0,000 | 0,022 | 0,024 | 0,001 | 0,000 | 99,704 | 0,89 | 0,00
FG-18-108 | CAEXD603494 | S9E | Wta2 | 108-Z3 3 | Pyrrhotite | plage irr. | 60,236 | 39,067 | 0,199 | 0,000 | 0,008 | 0,000 | 0,021 | 0,000 | 0,010 | 0,000 | 99,542 | 0,89 | 0,00
FG-18-108 | CAEXD603494 | S9E | Wta2 | 108-Z4 1 | Pyrrhotite | plage irr. | 60,241 | 39,034 | 0,176 | 0,000 | 0,001 | 0,000 | 0,044 | 0,012 | 0,052 | 0,014 | 99,574 | 0,89 | 0,00
FG-18-121 | CAEXD604486 | S9E | Wta2 | 121-Z2 4 | Pyrrhotite | plage irr. | 59,960 | 38,837 | 0,115 | 0,000 | 0,000 | 0,000 | 0,000 | 0,000 | 0,027 | 0,000 | 98,939 | 0,89 | 0,00
Moyenne | [6 empty] | 59,46 | 39,11 | 0,77 | 0,02 | 0,00 | 0,03 | 0,01 | 0,02 | 0,02 | 0,00 | 99,44 | 0,87 | 0,01
Médiane | [6 empty] | 59,48 | 39,04 | 0,71 | 0,00 | 0,00 | 0,00 | 0,01 | 0,01 | 0,02 | 0,00 | 99,50 | 0,88 | 0,01
Écart-type | [6 empty] | 1,34 | 0,28 | 0,71 | 0,03 | 0,00 | 0,04 | 0,01 | 0,01 | 0,02 | 0,01 | 0,61 | 0,02 | 0,01
Arsénopyrite (n=16)
Limite de détection (ppm) | [6 empty] | 444 | 195 | 592 | 301 | 300 | 398 | 1306 | 206 | 202
N°échantillon FG | N°échantillon CAEXD | Lithologie | Zone | Analyses | Minéral | Commentaires | As (wt. %) | S (wt. %) | Fe (wt. %) | Co (wt. %) | Ni (wt. %) | Cu (wt. %) | Zn (wt. %) | Ag (wt. %) | Sb (wt. %) | Total (wt. %) | Ratio molaire | Ratio molaire | Ratio molaire
|  |  | minéralisée | [13 empty] | Fe/S | As/S | As/Ni
FG-18-108 | CAEXD603494 | S9E | Wta2 | 108-Z1 1 | Arsénopyrite | diss. | 45,015 | 19,614 | 35,912 | 0,108 | 0,356 | 0,023 | 0,062 | 0,024 | 0,020 | 101,135 | 1,05 | 0,98 | 99,05
FG-18-108 | CAEXD603494 | S9E | Wta2 | 108-Z1 2 | Arsénopyrite | diss. | 44,444 | 19,858 | 35,444 | 0,064 | 0,011 | 0,008 | 0,000 | 0,008 | 0,011 | 99,890 | 1,02 | 0,96 | 3165,10
FG-18-108 | CAEXD603494 | S9E | Wta2 | 108-Z1 5 | Arsénopyrite | diss. | 46,957 | 17,380 | 31,989 | 0,456 | 1,117 | 0,000 | 0,086 | 0,023 | 0,054 | 98,094 | 1,06 | 1,16 | 32,93
FG-18-108 | CAEXD603494 | S9E | Wta2 | 108-Z2 1 | Arsénopyrite | diss. avec inclus. or | 46,286 | 18,288 | 35,163 | 0,162 | 0,579 | 0,052 | 0,156 | 0,000 | 0,011 | 100,696 | 1,10 | 1,08 | 62,62
FG-18-108 | CAEXD603494 | S9E | Wta2 | 108-Z3 1 | Arsénopyrite | ass. po | 46,215 | 18,302 | 34,314 | 0,755 | 0,364 | 0,044 | 0,000 | 0,023 | 0,060 | 100,091 | 1,08 | 1,08 | 99,46
FG-18-121 | CAEXD604486 | S9E | Wta2 | 121-Z1 1 | Arsénopyrite | amas, ass.po, avec inclus. or | 46,038 | 18,412 | 34,631 | 0,457 | 0,305 | 0,000 | 0,045 | 0,000 | 0,058 | 99,979 | 1,08 | 1,07 | 118,25
FG-18-121 | CAEXD604486 | S9E | Wta2 | 121-Z2 2 | Arsénopyrite | ass. po | 45,792 | 18,760 | 35,289 | 0,064 | 0,121 | 0,026 | 0,131 | 0,020 | 0,051 | 100,254 | 1,08 | 1,04 | 296,46
FG-18-121 | CAEXD604486 | S9E | Wta2 | 121-Z2 3 | Arsénopyrite | ass. po | 45,653 | 18,013 | 34,360 | 0,436 | 0,467 | 0,034 | 0,000 | 0,023 | 0,047 | 99,034 | 1,10 | 1,08 | 76,58
FG-18-81 | CAEXD601082 | S9E | Wta2 | 81-Z1 1 | Arsénopyrite | diss. | 44,338 | 20,154 | 36,045 | 0,000 | 0,104 | 0,003 | 0,000 | 0,072 | 0,053 | 100,770 | 1,03 | 0,94 | 333,97
FG-18-81 | CAEXD601082 | S9E | Wta2 | 81-Z1 4 | Arsénopyrite | ass. po | 46,817 | 17,980 | 32,704 | 0,254 | 1,913 | 0,020 | 0,000 | 0,000 | 0,034 | 99,767 | 1,04 | 1,11 | 19,17
FG-18-81 | CAEXD601082 | S9E | Wta2 | 81-Z6 1 | Arsénopyrite | ass. py | 45,964 | 18,516 | 33,589 | 0,179 | 1,771 | 0,000 | 0,000 | 0,005 | 0,064 | 100,092 | 1,04 | 1,06 | 20,33
FG-18-81 | CAEXD601082 | S9E | Wta2 | 81-Z6 2 | Arsénopyrite | ass. py | 47,062 | 17,719 | 32,228 | 0,342 | 2,348 | 0,017 | 0,073 | 0,014 | 0,019 | 99,866 | 1,04 | 1,14 | 15,70
FG-18-81 | CAEXD601082 | S9E | Wta2 | 81-Z6 3 | Arsénopyrite | ass. py | 45,419 | 19,427 | 34,618 | 0,307 | 0,637 | 0,000 | 0,000 | 0,014 | 0,050 | 100,508 | 1,02 | 1,00 | 55,86
FG-18-81 | CAEXD601082 | S9E | Wta2 | 81-Z7 1 | Arsénopyrite | ass.po | 43,480 | 20,200 | 35,104 | 0,100 | 1,118 | 0,005 | 0,000 | 0,000 | 0,061 | 100,070 | 1,00 | 0,92 | 30,47
FG-18-81 | CAEXD601082 | S9E | Wta2 | 81-Z7 2 | Arsénopyrite | diss. | 43,356 | 20,427 | 35,240 | 0,042 | 0,206 | 0,000 | 0,041 | 0,001 | 0,056 | 99,369 | 0,99 | 0,91 | 164,87
FG-18-81 | CAEXD601082 | S9E | Wta2 | 81-Z7 3 | Arsénopyrite | diss. | 42,833 | 21,029 | 35,770 | 0,013 | 0,033 | 0,031 | 0,000 | 0,007 | 0,057 | 99,773 | 0,98 | 0,87 | 1016,79
Moyenne | [6 empty] | 45,35 | 19,00 | 34,53 | 0,23 | 0,72 | 0,02 | 0,04 | 0,01 | 0,04 | 99,96 | 1,04 | 1,03 | 350,48
Médiane | [6 empty] | 45,72 | 18,64 | 34,87 | 0,17 | 0,42 | 0,01 | 0,00 | 0,01 | 0,05 | 100,02 | 1,04 | 1,05 | 87,82
Écart-type | [6 empty] | 1,32 | 1,10 | 1,28 | 0,21 | 0,73 | 0,02 | 0,05 | 0,02 | 0,02 | 0,72 | 0,04 | 0,09 | 790,05
Pentlandite-violarite (n=9)
Limite de détection (en ppm) | [6 empty] | 518 | 304 | 260 | 276 | 403 | 1188 | 213 | 192 | 189
N°échantillon FG | N°échantillon CAEXD | Lithologie | Zone | Analyses | Minéral | Commentaires | Fe | Ni | S | Co | Cu | Zn | As | Ag | Sb | Total | Ratio molaire | Ratio molaire Ni/S
|  |  | minéralisée |  |  |  | (wt. %) | (wt. %) | (wt. %) | (wt. %) | (wt. %) | (wt. %) | (wt. %) | (wt. %) | (wt. %) | (wt. %) | Fe/S
FG-18-68 | CAEXD600356 | S9E/S9D | Wta1 | 68-Z1 3 | Pentlandite-violarite | ass. po | 25,964 | 28,514 | 40,886 | 0,604 | 0,000 | 0,000 | 0,033 | 0,022 | 0,009 | 96,096 | 0,36 | 0,38
FG-18-68 | CAEXD600356 | S9E/S9D | Wta1 | 68-Z1 5 | Pentlandite-violarite | diss. | 25,311 | 29,510 | 41,154 | 0,591 | 0,000 | 0,127 | 0,041 | 0,037 | 0,064 | 96,835 | 0,35 | 0,39
FG-18-94 | CAEXD600919 | V4A | LG | 94-Z1 1bis | Pentlandite-Violarite | ass.py | 25,349 | 40,029 | 32,636 | 0,058 | 0,000 | 0,084 | 0,000 | 0,012 | 0,019 | 98,187 | 0,45 | 0,67
FG-18-94 | CAEXD600919 | V4A | LG | 94-Z1 2 | Pentlandite-Violarite | diss. | 25,662 | 40,402 | 33,132 | 0,051 | 0,000 | 0,000 | 0,018 | 0,045 | 0,023 | 99,333 | 0,44 | 0,67
FG-18-94 | CAEXD600919 | V4A | LG | 94-Z1 3 | Pentlandite-Violarite | diss. | 25,461 | 40,557 | 33,106 | 0,080 | 0,000 | 0,000 | 0,000 | 0,037 | 0,058 | 99,301 | 0,44 | 0,67
FG-18-94 | CAEXD600919 | V4A | LG | 94-Z2 1bis | Pentlandite-Violarite | ass. py | 25,754 | 40,519 | 32,691 | 0,011 | 0,000 | 0,000 | 0,010 | 0,017 | 0,027 | 99,066 | 0,45 | 0,68
FG-18-94 | CAEXD600919 | V4A | LG | 94-Z2 3bis | Pentlandite-Violarite | ass. py | 25,679 | 40,419 | 32,609 | 0,092 | 0,000 | 0,000 | 0,023 | 0,000 | 0,047 | 98,869 | 0,45 | 0,68
FG-18-94 | CAEXD600919 | V4A | LG | 94-Z3 1 | Pentlandite-Violarite | ass.gers | 24,966 | 40,722 | 32,742 | 0,015 | 0,000 | 0,121 | 0,000 | 0,000 | 0,019 | 98,585 | 0,44 | 0,68
FG-18-94 | CAEXD600919 | V4A | LG | 94-Z3 9 | Pentlandite-Violarite | grain de petite taille | 24,016 | 40,630 | 32,643 | 0,044 | 0,000 | 0,000 | 0,044 | 0,014 | 0,070 | 97,461 | 0,42 | 0,68
Moyenne | [6 empty] | 25,35 | 37,92 | 34,62 | 0,17 | 0,00 | 0,04 | 0,02 | 0,02 | 0,04 | 98,19 | 0,42 | 0,61
Médiane | [6 empty] | 25,46 | 40,42 | 32,74 | 0,06 | 0,00 | 0,00 | 0,02 | 0,02 | 0,03 | 98,59 | 0,44 | 0,67
Écart-type | [6 empty] | 0,58 | 5,06 | 3,63 | 0,24 | 0,00 | 0,06 | 0,02 | 0,02 | 0,02 | 1,16 | 0,04 | 0,13
Gersdorffite
Limite de détection (en ppm) | [6 empty] | 190 | 504 | 543 | 299 | 330 | 429 | 1307 | 431 | 206 | 205
N°échantillon FG | N°échantillon CAEXD | Lithologie | Zone | Analyses | Minéral | Commentaires | S | Mn | Fe | Co | Ni | Cu | Zn | As | Ag | Sb | Total | Ratio molaire Fe/S | Ratio molaire Ni/S | Ratio molaire As/S | Ratio molaire As/Ni
|  |  | minéralisée |  |  |  | (wt. %) | (wt. %) | (wt. %) | (wt. %) | (wt. %) | (wt. %) | (wt. %) | (wt. %) | (wt. %) | (wt. %) | (wt. %)
|  | S9D | LG | 104Z1 1 | Gersdorffite |  | 18,584 | 0,024 | 6,982 | 2,743 | 25,198 | 0,000 | 0,107 | 45,155 | 0,000 | 0,387 | 99,180 | 0,22 | 0,74 | 1,04 | 1,40
|  | S9D | LG | 104Z1 2 | Gersdorffite |  | 17,854 | 0,000 | 6,371 | 2,409 | 26,082 | 0,000 | 0,090 | 46,430 | 0,057 | 0,430 | 99,723 | 0,20 | 0,80 | 1,11 | 1,39
|  | S9D | LG | 104Z1 3 | Gersdorffite |  | 18,155 | 0,015 | 6,823 | 4,456 | 23,797 | 0,000 | 0,000 | 46,129 | 0,027 | 0,303 | 99,704 | 0,22 | 0,72 | 1,09 | 1,52
|  | S9D | LG | 104Z1 5 | Gersdorffite |  | 18,177 | 0,000 | 6,509 | 2,286 | 25,828 | 0,000 | 0,000 | 45,530 | 0,077 | 0,460 | 98,866 | 0,21 | 0,78 | 1,07 | 1,38
|  | S9D | LG | 104Z1 6 | Gersdorffite |  | 17,674 | 0,000 | 6,604 | 3,103 | 25,550 | 0,000 | 0,008 | 46,241 | 0,006 | 0,397 | 99,584 | 0,21 | 0,79 | 1,12 | 1,42
|  | S9D | LG | 104Z3 1 | Gersdorffite |  | 18,399 | 0,000 | 6,274 | 1,824 | 26,453 | 0,000 | 0,000 | 45,428 | 0,019 | 0,411 | 98,808 | 0,20 | 0,79 | 1,06 | 1,35
|  | S9D | LG | 104Z3 2 | Gersdorffite |  | 17,628 | 0,009 | 5,911 | 2,140 | 26,357 | 0,000 | 0,000 | 46,258 | 0,000 | 0,471 | 98,774 | 0,19 | 0,82 | 1,12 | 1,37
|  | S9D | LG | 104Z3 4 | Gersdorffite |  | 17,714 | 0,004 | 5,714 | 0,865 | 27,652 | 0,000 | 0,000 | 46,213 | 0,021 | 0,551 | 98,733 | 0,19 | 0,85 | 1,12 | 1,31
|  | S9E/S9D | Wtb | 50Z1 1 | Gersdorffite |  | 17,185 | 0,063 | 8,133 | 2,388 | 23,645 | 0,000 | 0,000 | 46,365 | 0,002 | 0,048 | 97,828 | 0,27 | 0,75 | 1,15 | 1,54
|  | S9E/S9D | Wtb | 50Z1 2 | Gersdorffite |  | 18,520 | 0,020 | 9,778 | 2,629 | 22,482 | 0,000 | 0,000 | 44,485 | 0,040 | 0,034 | 97,990 | 0,30 | 0,66 | 1,03 | 1,55
|  | S9E/S9D | Wtb | 50Z2 1 | Gersdorffite |  | 16,959 | 0,051 | 7,508 | 2,062 | 24,725 | 0,000 | 0,000 | 47,115 | 0,009 | 0,059 | 98,488 | 0,25 | 0,80 | 1,19 | 1,49
|  | S9E/S9D | Wtb | 50Z2 2 | Gersdorffite |  | 17,756 | 0,000 | 8,973 | 2,617 | 23,116 | 0,000 | 0,000 | 44,499 | 0,042 | 0,105 | 97,108 | 0,29 | 0,71 | 1,07 | 1,51
|  | S9E/S9D | Wtb | 50Z3 1 | Gersdorffite |  | 17,525 | 0,000 | 8,851 | 2,464 | 23,280 | 0,000 | 0,000 | 47,051 | 0,004 | 0,108 | 99,283 | 0,29 | 0,73 | 1,15 | 1,58
|  | S9E/S9D | Wtb | 50Z3 2 | Gersdorffite |  | 17,018 | 0,000 | 8,575 | 2,258 | 24,136 | 0,000 | 0,074 | 46,725 | 0,007 | 0,046 | 98,839 | 0,29 | 0,77 | 1,17 | 1,52
|  | S9E/S9D | Wtb | 50Z3 3 | Gersdorffite |  | 17,781 | 0,000 | 9,011 | 2,696 | 22,852 | 0,000 | 0,037 | 45,492 | 0,033 | 0,080 | 97,982 | 0,29 | 0,70 | 1,09 | 1,56
|  | S9E/S9D | Wta1 | 68Z1 6 | Gersdorffite |  | 18,464 | 0,000 | 6,257 | 9,075 | 19,652 | 0,000 | 0,144 | 45,293 | 0,030 | 0,349 | 99,263 | 0,19 | 0,58 | 1,05 | 1,81
|  | S9E/S9D | Wta1 | 68Z1 8 | Gersdorffite |  | 18,650 | 0,000 | 6,236 | 9,591 | 19,624 | 0,000 | 0,029 | 44,726 | 0,025 | 0,282 | 99,163 | 0,19 | 0,57 | 1,03 | 1,79
|  | S9E/S9D | Wta1 | 68Z2 3 | Gersdorffite |  | 18,442 | 0,000 | 5,892 | 7,654 | 21,474 | 0,000 | 0,000 | 44,717 | 0,047 | 0,385 | 98,610 | 0,18 | 0,64 | 1,04 | 1,63
|  | S9E/S9D | Wta1 | 68Z2 4 | Gersdorffite |  | 18,074 | 0,016 | 5,690 | 6,395 | 22,969 | 0,000 | 0,000 | 44,999 | 0,000 | 0,496 | 98,640 | 0,18 | 0,69 | 1,07 | 1,53
|  | S9E/S9D | Wtb | 89Z1 1 | Gersdorffite |  | 17,955 | 0,024 | 9,122 | 2,057 | 23,412 | 0,000 | 0,000 | 46,609 | 0,005 | 0,021 | 99,204 | 0,29 | 0,71 | 1,11 | 1,56
|  | S9E/S9D | Wtb | 89Z1 2 | Gersdorffite |  | 19,166 | 0,000 | 11,723 | 2,118 | 21,701 | 0,000 | 0,202 | 44,096 | 0,013 | 0,056 | 99,078 | 0,35 | 0,62 | 0,98 | 1,59
|  | S9E/S9D | Wtb | 89Z1 3 | Gersdorffite |  | 18,895 | 0,000 | 11,362 | 2,200 | 22,107 | 0,000 | 0,103 | 43,664 | 0,047 | 0,035 | 98,413 | 0,35 | 0,64 | 0,99 | 1,55
|  | V4A | Wta1 | 100Z2 3 | Gersdorffite |  | 17,890 | 0,062 | 5,391 | 2,279 | 27,127 | 0,000 | 0,000 | 46,235 | 0,040 | 0,288 | 99,312 | 0,17 | 0,83 | 1,11 | 1,34
|  | V4A | Wta1 | 100Z2 4 | Gersdorffite |  | 18,094 | 0,000 | 5,860 | 3,113 | 25,463 | 0,000 | 0,004 | 46,135 | 0,007 | 0,229 | 98,904 | 0,19 | 0,77 | 1,09 | 1,42
|  | V4A | Wta1 | 100Z2 5 | Gersdorffite |  | 18,273 | 0,064 | 5,559 | 2,853 | 26,190 | 0,000 | 0,062 | 45,842 | 0,026 | 0,164 | 99,031 | 0,17 | 0,78 | 1,07 | 1,37
|  | V4A | Wta1 | 100Z2 6 | Gersdorffite | Pôle pur (Ni>30%) | 18,973 | 0,000 | 1,802 | 0,331 | 32,546 | 0,000 | 0,000 | 44,055 | 0,047 | 0,902 | 98,656 | 0,05 | 0,94 | 0,99 | 1,06
|  | V4A | Wta1 | 100Z3 1 | Gersdorffite |  | 18,132 | 0,007 | 5,682 | 3,184 | 25,914 | 0,000 | 0,000 | 45,976 | 0,030 | 0,228 | 99,153 | 0,18 | 0,78 | 1,09 | 1,39
|  | V4A | Wta1 | 100Z3 2 | Gersdorffite |  | 17,529 | 0,000 | 4,056 | 0,655 | 29,753 | 0,000 | 0,000 | 46,370 | 0,017 | 0,437 | 98,817 | 0,13 | 0,93 | 1,13 | 1,22
|  | V4A | Wta1 | 100Z4 1 | Gersdorffite |  | 18,021 | 0,000 | 5,288 | 1,834 | 27,415 | 0,000 | 0,000 | 46,212 | 0,000 | 0,174 | 98,944 | 0,17 | 0,83 | 1,10 | 1,32
|  | V4A | Wta1 | 100Z4 2 | Gersdorffite |  | 17,318 | 0,000 | 6,676 | 5,965 | 24,334 | 0,000 | 0,066 | 40,766 | 0,013 | 0,161 | 95,300 | 0,22 | 0,77 | 1,01 | 1,31
|  | V4A | Wta1 | 100Z4 3 | Gersdorffite |  | 18,129 | 0,000 | 5,645 | 3,226 | 25,296 | 0,000 | 0,000 | 45,459 | 0,000 | 0,178 | 97,933 | 0,18 | 0,76 | 1,07 | 1,41
|  | V4A | Wta1 | 100Z4 4 | Gersdorffite |  | 17,865 | 0,031 | 5,575 | 3,063 | 25,428 | 0,000 | 0,144 | 44,979 | 0,013 | 0,165 | 97,263 | 0,18 | 0,78 | 1,08 | 1,39
|  | V4A | Wta1 | 100Z5 2bis | Gersdorffite |  | 18,161 | 0,000 | 5,726 | 4,078 | 24,736 | 0,000 | 0,066 | 45,423 | 0,000 | 0,231 | 98,421 | 0,18 | 0,74 | 1,07 | 1,44
|  | V4A | Wta1 | 100Z5 3 | Gersdorffite |  | 17,695 | 0,000 | 5,786 | 3,546 | 24,966 | 0,000 | 0,000 | 44,782 | 0,000 | 0,211 | 96,985 | 0,19 | 0,77 | 1,08 | 1,41
|  | V4A | Waste | 13Z3 1 | Gersdorffite |  | 18,862 | 0,000 | 6,266 | 5,455 | 23,598 | 0,000 | 0,000 | 45,149 | 0,033 | 0,159 | 99,522 | 0,19 | 0,68 | 1,02 | 1,50
|  | V4A | Waste | 13Z3 4 | Gersdorffite-Cobaltite | (Co >Ni en wt%) | 19,301 | 0,009 | 3,348 | 22,933 | 9,406 | 0,000 | 0,000 | 44,148 | 0,034 | 0,053 | 99,232 | 0,10 | 0,27 | 0,98 | 3,68
|  | V4A | Waste | 13Z3 7 | Gersdorffite |  | 12,682 | 0,000 | 2,060 | 10,653 | 20,403 | 0,000 | 0,040 | 52,950 | 0,000 | 0,242 | 99,029 | 0,09 | 0,88 | 1,79 | 2,03
|  | V4A | Waste | 13Z4 1 | Gersdorffite-Cobaltite | (Co >Ni en wt%) | 18,106 | 0,042 | 6,608 | 16,340 | 12,553 | 0,000 | 0,025 | 43,343 | 0,037 | 0,048 | 97,102 | 0,21 | 0,38 | 1,02 | 2,70
|  | V4A | Waste | 13Z4 1 | Gersdorffite |  | 18,896 | 0,029 | 6,364 | 5,732 | 22,613 | 0,047 | 0,004 | 45,345 | 0,000 | 0,067 | 99,097 | 0,19 | 0,65 | 1,03 | 1,57
|  | V4A | Waste | 13Z4 2 | Gersdorffite |  | 18,621 | 0,000 | 6,015 | 4,677 | 24,586 | 0,000 | 0,004 | 44,421 | 0,016 | 0,093 | 98,434 | 0,19 | 0,72 | 1,02 | 1,42
|  | V4A | Waste | 13Z4 2 | Gersdorffite-Cobaltite | (Co >Ni en wt%) | 19,064 | 0,000 | 3,630 | 22,354 | 9,782 | 0,000 | 0,201 | 44,647 | 0,031 | 0,070 | 99,780 | 0,11 | 0,28 | 1,00 | 3,58
|  | V4A | Waste | 13Z4 3 | Gersdorffite-Cobaltite | (Co >Ni en wt%) | 18,748 | 0,013 | 5,337 | 16,160 | 13,793 | 0,000 | 0,000 | 44,625 | 0,008 | 0,086 | 98,770 | 0,16 | 0,40 | 1,02 | 2,53
|  | V4A | Waste | 13Z4 3 | Gersdorffite-Cobaltite | (Co >Ni en wt%) | 19,223 | 0,007 | 4,124 | 21,392 | 10,245 | 0,000 | 0,000 | 44,566 | 0,040 | 0,071 | 99,666 | 0,12 | 0,29 | 0,99 | 3,41
|  | V4A | Waste | 13Z4 4 | Gersdorffite |  | 18,641 | 0,007 | 6,153 | 5,826 | 23,248 | 0,000 | 0,021 | 45,347 | 0,028 | 0,186 | 99,455 | 0,19 | 0,68 | 1,04 | 1,53
|  | V4A | Waste | 13Z4 5 | Gersdorffite-Cobaltite | (Co >Ni en wt%) | 18,949 | 0,007 | 5,223 | 16,800 | 13,606 | 0,000 | 0,000 | 44,613 | 0,039 | 0,047 | 99,286 | 0,16 | 0,39 | 1,01 | 2,57
|  | V4A | Waste | 22Z1 1 | Gersdorffite |  | 19,476 | 0,004 | 7,648 | 4,702 | 23,232 | 0,000 | 0,021 | 44,822 | 0,004 | 0,044 | 99,953 | 0,23 | 0,65 | 0,98 | 1,51
|  | V4A | Waste | 22Z1 2 | Gersdorffite |  | 19,420 | 0,046 | 7,867 | 4,535 | 23,321 | 0,000 | 0,137 | 44,870 | 0,012 | 0,061 | 100,268 | 0,23 | 0,66 | 0,99 | 1,51
|  | V4A | Waste | 22Z3 1 | Gersdorffite |  | 19,344 | 0,018 | 7,142 | 6,224 | 22,057 | 0,000 | 0,004 | 44,700 | 0,024 | 0,056 | 99,571 | 0,21 | 0,62 | 0,99 | 1,59
|  | V4A | Waste | 22Z3 2 | Gersdorffite |  | 18,793 | 0,039 | 7,338 | 6,809 | 21,357 | 0,000 | 0,157 | 44,903 | 0,045 | 0,054 | 99,495 | 0,22 | 0,62 | 1,02 | 1,65
|  | V4A | Waste | 22Z3 3 | Gersdorffite |  | 19,132 | 0,000 | 7,581 | 4,671 | 23,137 | 0,000 | 0,000 | 44,522 | 0,000 | 0,067 | 99,109 | 0,23 | 0,66 | 1,00 | 1,51
|  | V4A | Waste | 22Z3 4 | Gersdorffite |  | 19,070 | 0,000 | 7,286 | 6,953 | 21,250 | 0,000 | 0,012 | 44,232 | 0,000 | 0,036 | 98,838 | 0,22 | 0,61 | 0,99 | 1,63
|  | V4A | LG | 66Z1 2 | Gersdorffite |  | 17,603 | 0,000 | 4,755 | 1,282 | 28,129 | 0,000 | 0,000 | 46,153 | 0,022 | 0,217 | 98,161 | 0,16 | 0,87 | 1,12 | 1,29
|  | V4A | LG | 66Z1 4 | Gersdorffite |  | 17,223 | 0,000 | 5,001 | 1,716 | 27,673 | 0,000 | 0,000 | 46,663 | 0,006 | 0,199 | 98,481 | 0,17 | 0,88 | 1,16 | 1,32
|  | V4A | LG | 66Z1 5 | Gersdorffite |  | 17,388 | 0,029 | 4,873 | 2,091 | 27,442 | 0,000 | 0,062 | 46,722 | 0,044 | 0,240 | 98,890 | 0,16 | 0,86 | 1,15 | 1,33
|  | V4A | LG | 66Z1 7 | Gersdorffite |  | 16,811 | 0,011 | 3,715 | 0,758 | 29,581 | 0,000 | 0,000 | 47,064 | 0,013 | 0,273 | 98,226 | 0,13 | 0,96 | 1,20 | 1,25
|  | V4A | LG | 66Z2 2 | Gersdorffite |  | 17,321 | 0,033 | 4,910 | 1,554 | 28,100 | 0,016 | 0,057 | 46,439 | 0,000 | 0,227 | 98,657 | 0,16 | 0,89 | 1,15 | 1,29
|  | V4A | LG | 66Z2 3 | Gersdorffite |  | 17,579 | 0,000 | 4,936 | 2,921 | 26,522 | 0,000 | 0,000 | 46,364 | 0,037 | 0,234 | 98,592 | 0,16 | 0,82 | 1,13 | 1,37
|  | V4A | LG | 66Z3 1 | Gersdorffite |  | 17,205 | 0,000 | 4,808 | 1,241 | 28,170 | 0,000 | 0,029 | 46,772 | 0,027 | 0,242 | 98,494 | 0,16 | 0,89 | 1,16 | 1,30
|  | V4A | LG | 66Z3 2 | Gersdorffite |  | 17,207 | 0,035 | 4,739 | 1,302 | 28,011 | 0,000 | 0,000 | 46,697 | 0,008 | 0,266 | 98,263 | 0,16 | 0,89 | 1,16 | 1,31
|  | V4A | LG | 66Z5 1 | Gersdorffite |  | 17,245 | 0,000 | 4,690 | 1,431 | 28,029 | 0,000 | 0,000 | 47,085 | 0,005 | 0,252 | 98,737 | 0,16 | 0,89 | 1,17 | 1,32
|  | V4A | LG | 94Z1 4 | Gersdorffite | Pôle pur (Ni>30%) | 19,190 | 0,000 | 2,347 | 3,240 | 30,171 | 0,000 | 0,042 | 42,978 | 0,035 | 0,349 | 98,352 | 0,07 | 0,86 | 0,96 | 1,12
|  | V4A | LG | 94Z3 6 | Gersdorffite | Pôle pur (Ni>30%) | 19,203 | 0,000 | 1,380 | 3,482 | 30,148 | 0,019 | 0,033 | 42,897 | 0,033 | 0,301 | 97,495 | 0,04 | 0,86 | 0,96 | 1,11
|  | V4A | LG | 94Z3 8 (laser) | Gersdorffite | Pôle pur (Ni>30%) | 18,334 | 0,069 | 1,704 | 3,808 | 31,454 | 0,000 | 0,216 | 42,013 | 0,029 | 0,358 | 97,986 | 0,05 | 0,94 | 0,98 | 1,05
Tous | Moyenne | [5 empty] | 18,12 | 0,01 | 6,02 | 5,03 | 23,86 | 0,00 | 0,03 | 45,40 | 0,02 | 0,21 | 98,71 | 0,19 | 0,72 | 1,08 | 1,59
(n=63) | Médiane | [5 empty] | 18,13 | 0,00 | 5,89 | 3,10 | 24,59 | 0,00 | 0,00 | 45,35 | 0,02 | 0,20 | 98,82 | 0,19 | 0,76 | 1,07 | 1,44
| Écart-type | [5 empty] | 1,00 | 0,02 | 2,08 | 5,23 | 4,92 | 0,01 | 0,06 | 1,59 | 0,02 | 0,17 | 0,83 | 0,06 | 0,16 | 0,11 | 0,54
S9D | Moyenne | [5 empty] | 18,03 | 0,01 | 7,65 | 3,46 | 23,73 | 0,00 | 0,04 | 45,60 | 0,02 | 0,25 | 98,78 | 0,24 | 0,72 | 1,08 | 1,52
(n=22) | Médiane | [5 empty] | 18,01 | 0,00 | 6,90 | 2,44 | 23,53 | 0,00 | 0,00 | 45,51 | 0,02 | 0,29 | 98,82 | 0,22 | 0,72 | 1,08 | 1,53
| Écart-type | [5 empty] | 0,59 | 0,02 | 1,80 | 2,42 | 2,13 | 0,00 | 0,06 | 0,98 | 0,02 | 0,19 | 0,64 | 0,06 | 0,08 | 0,06 | 0,13
V4A | Moyenne | [5 empty] | 18,16 | 0,01 | 5,14 | 5,88 | 23,92 | 0,00 | 0,03 | 45,30 | 0,02 | 0,19 | 98,67 | 0,16 | 0,73 | 1,08 | 1,63
(n=41) | Médiane | [5 empty] | 18,16 | 0,00 | 5,34 | 3,55 | 25,30 | 0,00 | 0,00 | 45,15 | 0,02 | 0,19 | 98,82 | 0,17 | 0,77 | 1,04 | 1,41
| Écart-type | [5 empty] | 1,16 | 0,02 | 1,65 | 6,10 | 5,93 | 0,01 | 0,06 | 1,84 | 0,02 | 0,15 | 0,91 | 0,05 | 0,19 | 0,13 | 0,66
Wta1 | Moyenne | [5 empty] | 18,11 | 0,01 | 5,45 | 4,18 | 25,18 | 0,00 | 0,03 | 45,12 | 0,02 | 0,31 | 98,40 | 0,17 | 0,76 | 1,07 | 1,43
(n=16) | Médiane | [5 empty] | 18,11 | 0,00 | 5,69 | 3,21 | 25,36 | 0,00 | 0,00 | 45,36 | 0,02 | 0,23 | 98,74 | 0,18 | 0,77 | 1,07 | 1,40
| Écart-type | [5 empty] | 0,41 | 0,02 | 1,12 | 2,78 | 3,33 | 0,00 | 0,05 | 1,34 | 0,02 | 0,19 | 1,07 | 0,04 | 0,10 | 0,04 | 0,19
Wtb | Moyenne | [5 empty] | 17,88 | 0,02 | 9,30 | 2,35 | 23,15 | 0,00 | 0,04 | 45,61 | 0,02 | 0,06 | 98,42 | 0,30 | 0,71 | 1,09 | 1,54
(n=10) | Médiane | [5 empty] | 17,77 | 0,00 | 8,99 | 2,32 | 23,20 | 0,00 | 0,00 | 45,93 | 0,01 | 0,05 | 98,45 | 0,29 | 0,71 | 1,10 | 1,55
| Écart-type | [5 empty] | 0,77 | 0,02 | 1,33 | 0,24 | 0,91 | 0,00 | 0,07 | 1,32 | 0,02 | 0,03 | 0,70 | 0,03 | 0,06 | 0,07 | 0,03
Zones min. | Moyenne | [5 empty] | 18,02 | 0,01 | 6,93 | 3,47 | 24,40 | 0,00 | 0,04 | 45,31 | 0,02 | 0,21 | 98,41 | 0,22 | 0,74 | 1,08 | 1,47
(Wtb, Wta1) | Médiane | [5 empty] | 18,05 | 0,00 | 6,06 | 2,66 | 24,24 | 0,00 | 0,00 | 45,44 | 0,01 | 0,17 | 98,65 | 0,19 | 0,76 | 1,08 | 1,50
(n=21) | Écart-type | [5 empty] | 0,57 | 0,02 | 2,25 | 2,34 | 2,83 | 0,00 | 0,06 | 1,33 | 0,02 | 0,19 | 0,93 | 0,07 | 0,09 | 0,05 | 0,16
LG | Moyenne | [5 empty] | 17,82 | 0,01 | 4,95 | 2,23 | 27,52 | 0,00 | 0,03 | 45,76 | 0,02 | 0,33 | 98,69 | 0,16 | 0,84 | 1,10 | 1,31
(n=20) | Médiane | [5 empty] | 17,65 | 0,00 | 4,92 | 2,12 | 27,66 | 0,00 | 0,00 | 46,25 | 0,02 | 0,30 | 98,70 | 0,16 | 0,86 | 1,12 | 1,32
| Écart-type | [5 empty] | 0,66 | 0,02 | 1,62 | 1,02 | 1,88 | 0,01 | 0,05 | 1,45 | 0,02 | 0,10 | 0,56 | 0,05 | 0,06 | 0,07 | 0,11
Waste | Moyenne | [5 empty] | 18,61 | 0,01 | 5,88 | 10,72 | 18,72 | 0,00 | 0,04 | 45,13 | 0,02 | 0,08 | 99,21 | 0,18 | 0,56 | 1,05 | 2,11
(n=17) | Médiane | [5 empty] | 18,95 | 0,01 | 6,27 | 6,81 | 21,36 | 0,00 | 0,00 | 44,65 | 0,02 | 0,07 | 99,29 | 0,19 | 0,62 | 1,01 | 1,63
| Écart-type | [5 empty] | 1,57 | 0,02 | 1,71 | 6,94 | 5,64 | 0,01 | 0,06 | 2,07 | 0,02 | 0,06 | 0,71 | 0,05 | 0,18 | 0,19 | 0,80
Nickéline
Limite de détection (en ppm) | [6 empty] | 355 | 444 | 81 | 554 | 299 | 535 | 1408 | 222 | 221
N°échantillon FG | N°échantillon CAEXD | Lithologie | Zone | Analyses | Minéral | Commentaires | Ni | As | S | Fe | Co | Mn | Zn | Ag | Sb | Total | Ratio molaire | Ratio molaire Ni/S
|  |  | minéralisée |  |  |  | (wt. %) | (wt. %) | (wt. %) | (wt. %) | (wt. %) | (wt. %) | (wt. %) | (wt. %) | (wt. %) | (wt. %) | Fe/S
|  | S9D | LG | 104-Z3 1 | Nickéline |  | 42.69 | 55.712 | 0.126 | 0.238 | 0.117 | 0 | 0 | 0.024 | 0.481 | 99.388 | 0 | 1.11
|  | S9E/S9D | Wta1 | 68-Z1 7 | Nickéline | très petit grain | 40.249 | 51.805 | 0.699 | 1.263 | 0.01 | 0.035 | 0.064 | 0.114 | 2.007 | 96.245 | 2.01 | 69.01
|  | S9E/S9D | Wta1 | 68-Z2 4bis | Nickéline |  | 42.29 | 52.498 | 0.222 | 0.537 | 0.182 | 0 | 0.159 | 0 | 2.791 | 98.679 | 0 | 1.61
|  | V4A | Waste | 13-Z3 3 | Nickéline |  | 42.725 | 54.296 | 0.023 | 0.259 | 0.4 | 0 | 0 | 0.029 | 0.825 | 98.557 | 0 | 0.35
|  | V4A | Waste | 13-Z3 6 | Nickéline | Pas vraiment une nickéline, trop de As | 23.002 | 68.546 | 1.042 | 0.662 | 4.999 | 0.016 | 0 | 0.048 | 0.395 | 98.71 | 0 | 0.07
|  | V4A | LG | 66-Z1 6 | Nickéline |  | 42.814 | 54.161 | 0.185 | 0.209 | 0 | 0.003 | 0 | 0.012 | 0.421 | 97.807
|  | V4A | LG | 66-Z3 1bis | Nickéline |  | 42.006 | 54.147 | 0.159 | 0.486 | 0.056 | 0.014 | 0 | 0.019 | 0.522 | 97.408 | 0.14 | 4.74
Moyenne | [6 empty] | 42.13 | 53.77 | 0.24 | 0.5 | 0.13 | 0.01 | 0.04 | 0.03 | 1.17 | 98.01 | 0.43 | 15.37
Médiane | [6 empty] | 42.49 | 54.15 | 0.17 | 0.37 | 0.09 | 0 | 0 | 0.02 | 0.67 | 98.18 | 0 | 1.61
Écart-type | [6 empty] | 0.97 | 1.4 | 0.24 | 0.4 | 0.15 | 0.01 | 0.06 | 0.04 | 0.99 | 1.11 | 0.88 | 30.04
Groupe du spinelle
| Na | Mg | Al | Si | Ti | Ca | Ni | Cr | V | Co | Fe | Mn | Nb | P | As | Sr | Sb | K
MEDIANE | 71 | 51 | 59 | 62 | 104 | 86 | 215 | 165 | 577 | 202 | 492 | 377 | 210 | 81 | 228 | 162 | 273 | 87
ECART TYPE | 9 | 8 | 3 | 2 | 28 | 15 | 45 | 72 | 212 | 173 | 114 | 295 | 12 | 5 | 260 | 8 | 2 | 4
N°échantillon CAEXD | Lithologie | Zone | Analyses | Minéral | Commentaires | Mineral-diagramme | Na2O | SiO2 | TiO2 | Al2O3 | Cr2O3 | Fe2O3 | FeO | MnO | MgO | CaO | NiO | V2O3 | CoO | Nb2O5 | P2O5 | As2O3 | Total | As | As
|  | minéralisée |  |  |  |  | (wt. %) | (wt. %) | (wt. %) | (wt. %) | (wt. %) | (wt. %) | (wt. %) | (wt. %) | (wt. %) | (wt. %) | (wt. %) | (wt. %) | (wt. %) | (wt. %) | (wt. %) | (wt. %) |  | (wt. %) | (en ppm)
| V4A | LG | FG-18-97 o6 | Spinelle chromifère/Chromite |  | Fe-Chromite | 0.045 | 0.026 | 0.335 | 0.433 | 38.549 |  | 49.77 | 0.373 | 0.12 | 0 | 0.023 |  | 0.076 | 0 | 0.263 | 0 | 90.012 | 0 | 0
| V4A | LG | FG-18-66 o5r | Spinelle chromifère/Magnétite chromifère |  | Fe-Chromite | 0.02 | 0.038 | 0.334 | 0.445 | 32.905 |  | 55.361 | 0 | 0.15 | 0.054 | 0.063 |  | 0.052 | 0 | 0.191 | 0.002 | 89.615 | 0.00152 | 15.2
| V4A | LG | FG-18-66 o1 | Spinelle chromifère/Chromite |  | Al-Chromite | 0.041 | 0.147 | 0.291 | 13.904 | 46.442 |  | 31.953 | 0 | 1.186 | 0.158 | 0.022 |  | 0.011 | 0 | 0.122 | 0 | 94.277 | 0 | 0
| V4A | LG | FG-18-66 o2c | Spinelle chromifère/Chromite |  | Al-Chromite | 0.015 | 0.105 | 0.318 | 15.393 | 45.369 |  | 31.519 | 0 | 1.124 | 0.024 | 0.03 |  | 0 | 0.005 | 0.161 | 0 | 94.064 | 0 | 0
| V4A | LG | FG-18-66 o3 | Spinelle chromifère/Chromite |  | Al-Chromite | 0.058 | 0.104 | 0.333 | 14.746 | 44.938 |  | 32.3 | 0 | 1.204 | 0.068 | 0.073 |  | 0 | 0.049 | 0.122 | 0 | 93.994 | 0 | 0
| V4A | LG | FG-18-66 o5c | Spinelle chromifère/Chromite |  | Al-Chromite | 0.044 | 0.101 | 0.309 | 14.872 | 45.161 |  | 31.496 | 0 | 1.085 | 0.09 | 0.012 |  | 0.103 | 0.044 | 0.155 | 0 | 93.47 | 0 | 0
| V4A | Wtb | FG-18-60 o1c | Spinelle chromifère/Chromite |  | Al-Chromite | 0 | 0.116 | 0.255 | 14.423 | 47.774 |  | 32.726 | 0 | 2.06 | 0 | 0.012 |  | 0.113 | 0.018 | 0.063 | 0 | 97.559 | 0 | 0
| V4A | Wtb | FG-18-60 o2c | Spinelle chromifère/Chromite |  | Al-Chromite | 0 | 0.103 | 0.25 | 14.854 | 49.213 |  | 26.575 | 0 | 5.911 | 0 | 0.07 |  | 0.111 | 0.038 | 0.09 | 0 | 97.215 | 0 | 0
| V4A | Wtb | FG-18-60 o3c | Spinelle chromifère/Chromite |  | Al-Chromite | 0.013 | 0.19 | 0.296 | 14.795 | 46.764 |  | 32.199 | 0 | 1.146 | 0 | 0.057 |  | 0.009 | 0 | 0.099 | 0 | 95.569 | 0 | 0
| V4A | LG | FG-18-97 o5 | Spinelle chromifère/Chromite |  | Al-Chromite | 0.042 | 0.137 | 0.295 | 16.549 | 43.702 |  | 30.956 | 0 | 1.029 | 0 | 0 |  | 0.046 | 0.028 | 0.174 | 0 | 92.957 | 0 | 0
Moyenne | [6 empty] | 0.028 | 0.107 | 0.302 | 12.041 | 44.082 |  | 35.486 | 0.037 | 1.502 | 0.039 | 0.036 |  | 0.052 | 0.018 | 0.144 | 0 | 93.873 | 0 | 1.52
Mediane | [6 empty] | 0.031 | 0.105 | 0.303 | 14.771 | 45.265 |  | 32.076 | 0 | 1.135 | 0.012 | 0.027 |  | 0.049 | 0.012 | 0.139 | 0 | 94.029 | 0 | 0
Ecart type | [6 empty] | 0.02 | 0.05 | 0.03 | 6.15 | 4.85 |  | 9.26 | 0.12 | 1.64 | 0.05 | 0.03 |  | 0.05 | 0.02 | 0.06 | 0 | 2.62 | 0 | 4.81
N°échantillon CAEXD | Lithologie | Zone | Analyses | Minéral | Commentaires | Mineral-diagramme | Na2O | SiO2 | TiO2 | Al2O3 | Cr2O3 | Fe2O3 | FeO | MnO | MgO | CaO | NiO | V2O3 | CoO | Nb2O5 | P2O5 | As2O3 | Total | As | As
|  | minéralisée |  |  |  |  | (wt. %) | (wt. %) | (wt. %) | (wt. %) | (wt. %) | (wt. %) | (wt. %) | (wt. %) | (wt. %) | (wt. %) | (wt. %) | (wt. %) | (wt. %) | (wt. %) | (wt. %) | (wt. %) |  | (wt. %) | (en ppm)
| V4A | LG | FG-18-97 o4 | Magnétite |  | Magnétite | 0.022 | 0.069 | 0.028 | 0.147 | 0.181 |  | 88.229 | 0.035 | 0.018 | 0.09 | 0.068 | 0.17 | 0 | 0 | 0.038 | 0.01 | 89.105 | 0.0076 | 76
| V4A | LG | FG-18-97 o7 | Magnétite |  | Magnétite | 0.009 | 0.043 | 0 | 0.081 | 0.086 |  | 89.485 | 0.01 | 0.017 | 0.017 | 0.131 | 0.212 | 0 | 0 | 0 | nd | 90.089
| V4A | LG | FG-18-97 o6 | Magnétite |  | Cr-Magnétite | 0.013 | 1.279 | 0.015 | 1.138 | 4.882 |  | 80.629 | 0 | 1.704 | 0 | 0.165 | 2.782 | 0.013 | 0 | 0.02 | nd | 92.64
| V4A | Wtb | FG-18-60 o3r | Spinelle chromifère/Chromite |  | Cr-Magnétite | 0.019 | 0.035 | 0.018 | 0 | 6.532 |  | 82.899 | 0 | 0.03 | 0.012 | 0.013 |  | 0 | 0 | 0 | 0 | 89.568 | 0 | 0
| V4A | LG | FG-18-66 o2r | Spinelle chromifère/Magnétite chromifère |  | Cr-Magnétite | 0.018 | 0.16 | 0.242 | 0.345 | 24.75 |  | 63.377 | 0 | 0.156 | 0.051 | 0.066 |  | 0.02 | 0.007 | 0.216 | 0 | 89.407 | 0 | 0
| V4A | Wtb | FG-18-60 o1r | Spinelle chromifère/Magnétite chromifère |  | Cr-Magnétite | 0.015 | 0.049 | 0.034 | 0.018 | 5.503 |  | 84.613 | 0 | 0.012 | 0 | 0.022 |  | 0 | 0.005 | 0.274 | 0.018 | 90.563 | 0.01368 | 136.8
| V4A | Wtb | FG-18-60 o2r | Spinelle chromifère/Magnétite chromifère |  | Cr-Magnétite | 0.003 | 0.033 | 0 | 0.014 | 5.733 |  | 83.5 | 0 | 0.041 | 0 | 0.054 |  | 0 | 0.032 | 0.244 | 0.008 | 89.662 | 0.00608 | 60.8
Moyenne | [6 empty] | 0.014 | 0.238 | 0.048 | 0.249 | 6.81 |  | 81.819 | 0.006 | 0.283 | 0.024 | 0.074 | 1.055 | 0.005 | 0.006 | 0.113 | 0.007 | 90.148 | 0.005 | 54.72
Mediane | [6 empty] | 0.015 | 0.049 | 0.018 | 0.081 | 5.503 |  | 83.5 | 0 | 0.03 | 0.012 | 0.066 | 0.212 | 0 | 0 | 0.038 | 0.008 | 89.662 | 0.006 | 60.8
Ecart type | [6 empty] | 0.01 | 0.46 | 0.09 | 0.41 | 8.34 |  | 8.69 | 0.01 | 0.63 | 0.03 | 0.06 | 1.5 | 0.01 | 0.01 | 0.12 | 0.01 | 1.2 | 0.01 | 57.48
Magnétite
| Na | Mg | Al | Si | Ti | Ca | Ni | Cr | V | Co | Fe | Mn | Nb | P | As | Sr | Sb | K
MEDIANE | 71 | 51 | 59 | 62 | 104 | 86 | 215 | 165 | 577 | 202 | 492 | 377 | 210 | 81 | 228 | 162 | 273 | 87
ECART TYPE | 9 | 8 | 3 | 2 | 28 | 15 | 45 | 72 | 212 | 173 | 114 | 295 | 12 | 5 | 260 | 8 | 2 | 4
N°échantillon CAEXD | Lithologie | Zone | Analyses | Minéral | Mineral-diagramme | Commentaires | Na2O | SiO2 | TiO2 | Al2O3 | Cr2O3 | Fe2O3 | FeO | MnO | MgO | CaO | NiO | V2O3 | CoO | Nb2O5 | P2O5 | As2O3 | Total | As_% | As_ppm
minéralisée
| S9E | Wta2 | FG-18-122 o1 | Magnétite | Magnétite |  | 0 | 0.053 | 0.09 | 0.04 | 0.549 |  | 87.507 | 0.138 | 0.038 | 0 | 0 | 0.362 | 0.027 | 0.058 | 0.01 | 0.026 | 88.898 | 0.02 | 198
| S9E | Wta2 | FG-18-122 o2 | Magnétite | Magnétite |  | 0 | 0.368 | 0.039 | 0.068 | 0.17 |  | 87.734 | 0.148 | 0.04 | 0.036 | 0 | 0.196 | 0 | 0.048 | 0.036 | 0.022 | 88.905 | 0.017 | 167
| S9E | Wta2 | FG-18-122 o3 | Magnétite | Magnétite |  | 0.033 | 0.052 | 0.027 | 0.011 | 0.141 |  | 87.849 | 0.118 | 0.02 | 0.006 | 0 | 0.038 | 0 | 0 | 0.017 | 0.057 | 88.372 | 0.043 | 433
| S9E | Wta2 | FG-18-122 o4 | Magnétite | Magnétite |  | 0.024 | 0.107 | 0.283 | 0.104 | 0 |  | 87.918 | 0.186 | 0.035 | 0.023 | 0 | 0.032 | 0 | 0 | 0.019 | 0.025 | 88.757 | 0.019 | 190
| S9E | Wta2 | FG-18-122 o5 | Magnétite | Magnétite |  | 0.013 | 0.046 | 0.2 | 0.205 | 0.108 |  | 88.298 | 0.163 | 0.015 | 0 | 0 | 0 | 0 | 0 | 0 | 0.041 | 89.089 | 0.031 | 312
| S9E | Wta2 | FG-18-70 4 | Magnétite | Magnétite |  | 0.018 | 0.079 | 0.06 | 0.053 | 0.099 |  | 88.765 | 0.112 | 0.021 | 0 | 0 | 0.184 | 0.001 | 0.049 | 0.026 | 0.058 | 89.524 | 0.044 | 441
| S9E | Wta2 | FG-18-70 o1 | Magnétite | Cr-Magnétite |  | 0.001 | 0.07 | 0.117 | 0.039 | 1.144 |  | 87.968 | 0.055 | 0.004 | 0 | 0 | 0.64 | 0 | 0 | 0 | 0.084 | 90.122 | 0.064 | 638
| S9E | Wta2 | FG-18-70 o2 | Magnétite | Magnétite |  | 0.04 | 0.05 | 0.076 | 0.036 | 0.36 |  | 87.985 | 0.077 | 0.013 | 0 | 0 | 0.244 | 0.037 | 0.088 | 0.001 | 0 | 89.007 | 0 | 0
| S9E | Wta2 | FG-18-70 o3 | Magnétite | Cr-Magnétite |  | 0 | 0.114 | 0.139 | 0.067 | 2.599 |  | 86.096 | 0.035 | 0.35 | 0 | 0.027 | 1.467 | 0.048 | 0.044 | 0.025 | 0.027 | 91.037 | 0.021 | 205
Moyenne | [6 empty] | 0.014 | 0.104 | 0.115 | 0.069 | 0.574 |  | 87.791 | 0.115 | 0.06 | 0.007 | 0.003 | 0.351 | 0.013 | 0.032 | 0.015 | 0.038 | 89.301 | 0.029 | 287
Mediane | [6 empty] | 0.013 | 0.07 | 0.09 | 0.053 | 0.17 |  | 87.918 | 0.118 | 0.021 | 0 | 0 | 0.196 | 0 | 0.044 | 0.017 | 0.027 | 89.007 | 0.021 | 205
Ecart type | [6 empty] | 0.02 | 0.1 | 0.08 | 0.06 | 0.84 |  | 0.73 | 0.05 | 0.11 | 0.01 | 0.01 | 0.46 | 0.02 | 0.03 | 0.01 | 0.03 | 0.82 | 0.019 | 190
Ilménite
| Na | Mg | Al | Si | Ti | Ca | Ni | Cr | V | Co | Fe | Mn | Nb | P | As | Sr | Sb | K
MEDIANE | 71 | 51 | 59 | 62 | 104 | 86 | 215 | 165 | 577 | 202 | 492 | 377 | 210 | 81 | 228 | 162 | 273 | 87
ECART TYPE | 9 | 8 | 3 | 2 | 28 | 15 | 45 | 72 | 212 | 173 | 114 | 295 | 12 | 5 | 260 | 8 | 2 | 4
N°échantillon CAEXD | Lithologie | Zone | Analyses | Minéral | Commentaires | Mineral-diagramme | Na2O | SiO2 | TiO2 | Al2O3 | Cr2O3 | Fe2O3 | FeO | MnO | MgO | CaO | NiO | V2O3 | CoO | Nb2O5 | P2O5 | As2O3 | Total | As_% | As_ppm
minéralisée
| V4A | Waste | F1-18-13 o1 | Ilménite |  | Ilménite | 0 | 0.002 | 53.219 | 0.057 | 0.006 |  | 42.22 | 3.277 | 0.077 | 0.038 | 0 | 0.191 | 0.046 | 0.037 | 0.03 | 0 | 99.2 | 0 | 0
| V4A | Waste | F1-18-13 o2 | Ilménite |  | Ilménite | 0.015 | 0.025 | 53.073 | 0.012 | 0.029 |  | 41.68 | 3.369 | 0.055 | 0.028 | 0.051 | 0 | 0 | 0.088 | 0 | 0.022 | 98.447 | 0.01672 | 167.2
| V4A | Waste | F1-18-13 o3 | Ilménite |  | Ilménite | 0.011 | 0.032 | 52.938 | 0.163 | 0.078 |  | 41.872 | 3.459 | 0.05 | 0.022 | 0 | 0.147 | 0.014 | 0.068 | 0.012 | 0 | 98.865 | 0 | 0
| V4A | Waste | F1-18-13 o4 | Ilménite |  | Ilménite | 0.002 | 0.031 | 53.015 | 0.095 | 0.046 |  | 41.999 | 3.382 | 0.07 | 0.016 | 0.001 | 0.071 | 0.021 | 0.051 | 0 | 0 | 98.8 | 0 | 0
| V4A | Waste | F1-18-13 o5 | Ilménite |  | Ilménite | 0.024 | 0.039 | 53.104 | 0.083 | 0.036 |  | 41.962 | 3.634 | 0.043 | 0.031 | 0 | 0 | 0 | 0.028 | 0 | 0.026 | 99.011 | 0.01976 | 197.6
| V4A | Waste | F1-18-22 o1 | Ilménite |  | Ilménite | 0 | 0.076 | 53.609 | 0.001 | 0.046 |  | 41.539 | 4.504 | 0.071 | 0 | 0 | 0.1 | 0 | 0.034 | 0 | 0.004 | 99.984 | 0.00304 | 30.4
| V4A | Waste | F1-18-22 o2 | Ilménite |  | Ilménite | 0.037 | 0 | 53.423 | 0 | 0.005 |  | 41.46 | 4.4 | 0.068 | 0 | 0 | 0 | 0 | 0.025 | 0 | 0.065 | 99.484 | 0.0494 | 494
| V4A | Waste | F1-18-22 o3 | Ilménite |  | Ilménite | 0.001 | 0.022 | 53.207 | 0.009 | 0.016 |  | 41.098 | 4.424 | 0.058 | 0 | 0 | 0.125 | 0.014 | 0 | 0.023 | 0.04 | 99.036 | 0.0304 | 304
| V4A | Waste | F1-18-22 o4 | Ilménite |  | Ilménite | 0 | 0.019 | 53.658 | 0.023 | 0.056 |  | 41.45 | 4.448 | 0.073 | 0.007 | 0.042 | 0 | 0.07 | 0.022 | 0.024 | 0.006 | 99.898 | 0.00456 | 45.6
| V4A | Waste | F1-18-22 o5 | Ilménite |  | Ilménite | 0 | 0.027 | 53.583 | 0 | 0.042 |  | 40.779 | 4.244 | 0.04 | 0.01 | 0 | 0 | 0 | 0.049 | 0.008 | 0 | 98.781 | 0 | 0
| V4A | Waste | F1-18-22 o6 | Ilménite |  | Ilménite | 0.018 | 0.004 | 53.347 | 0 | 0.043 |  | 41.848 | 4.404 | 0.041 | 0.052 | 0.023 | 0.034 | 0.017 | 0 | 0.006 | 0 | 99.837 | 0 | 0
| V4A | Waste | F1-18-22 o7 | Ilménite |  | Ilménite | 0.002 | 0.016 | 53.585 | 0.001 | 0.044 |  | 41.511 | 4.424 | 0.085 | 0 | 0 | 0.025 | 0 | 0 | 0.023 | 0 | 99.715 | 0 | 0
| V4A | LG | F1-18-66 o4 | Ilménite |  | Ilménite | 0.012 | 0.062 | 51.998 | 0 | 0.036 |  | 40.58 | 3.827 | 0.083 | 0.305 | 0.012 | 0 | 0 | 0 | 0.001 | 0 | 96.916 | 0 | 0
| V4A | Waste | Fg-18-19 o1 | Ilménite |  | Ilménite | 0.021 | 0.036 | 52.981 | 0.029 | 0.05 |  | 42.754 | 2.591 | 0.064 | 0 | 0 | 0 | 0.067 | 0.039 | 0 | 0 | 98.632 | 0 | 0
| V4A | Waste | Fg-18-19 o2 | Ilménite |  | Ilménite | 0.011 | 0.037 | 52.583 | 0.011 | 0.07 |  | 43.266 | 2.582 | 0.053 | 0.112 | 0 | 0.104 | 0 | 0.004 | 0 | 0 | 98.832 | 0 | 0
| V4A | Waste | Fg-18-19 o3 | Ilménite |  | Ilménite | 0 | 0.017 | 52.75 | 0.01 | 0.048 |  | 43.576 | 2.528 | 0.046 | 0.307 | 0.032 | 0 | 0.07 | 0 | 0.006 | 0.002 | 99.393 | 0.00152 | 15.2
| V4A | LG | Fg-18-97 o2 | Ilménite |  | Ilménite | 0.01 | 0.039 | 52.562 | 0.137 | 0.007 |  | 41.173 | 3.969 | 0.069 | 0.108 | 0 | 0.061 | 0 | 0 | 0.009 | 0 | 98.143 | 0 | 0
Moyenne | [6 empty] | 0.01 | 0.028 | 53.096 | 0.037 | 0.039 |  | 41.81 | 3.733 | 0.062 | 0.061 | 0.009 | 0.05 | 0.019 | 0.026 | 0.008 | 0.01 | 98.998 | 0.007 | 73.765
Mediane | [6 empty] | 0.01 | 0.027 | 53.104 | 0.011 | 0.043 |  | 41.68 | 3.827 | 0.064 | 0.022 | 0 | 0.025 | 0 | 0.025 | 0.006 | 0 | 99.011 | 0 | 0
Ecart type | [6 empty] | 0.01 | 0.02 | 0.45 | 0.05 | 0.02 |  | 0.8 | 0.7 | 0.01 | 0.1 | 0.02 | 0.06 | 0.03 | 0.03 | 0.01 | 0.02 | 0.75 | 0.01 | 140.13
Calcite
N°échantillon CAEXD | Lithologie | Zone | Analyses | Minéral | Commentaires | MgO | CaO | FeO | SrO | CoO | NiO | As2O3 | Sb2O3 | MnO | Total | CaCO3 | FeCO3 | MgCO3 | MnCO3 | Total
|  | minéralisée |  |  |  | (en wt.%) | (en wt.%) | (en wt.%) | (en wt.%) | (en wt.%) | (en wt.%) | (en wt.%) | (en wt.%) | (en wt.%) | (en wt.%) | (en wt.%) | (en wt.%) | (en wt.%) | (en wt.%) | (en wt.%)
| V4A | Waste | F1-18-13 c1 | Calcite | veinule | 0.663 | 58.3 | 0.468 | 0.226 | 0 | 0 | 0 | 0.026 | 0.505 | 60.188 | 104.07 | 0.75 | 1.39 | 0.82 | 107.03
| V4A | Waste | F1-18-13 c2 | Calcite | patch-matrice | 0.656 | 53.492 | 0.652 | 0.192 | 0 | 0 | 0 | 0.051 | 0.702 | 55.747 | 95.48 | 1.05 | 1.37 | 1.14 | 99.05
| V4A | Waste | F1-18-13 c3 | Calcite | matrice | 0.848 | 56.285 | 0.779 | 0.21 | 0.014 | 0.004 | 0 | 0 | 0.513 | 58.652 | 100.47 | 1.26 | 1.77 | 0.83 | 104.33
| V4A | Waste | F1-18-13 c4 | Calcite | matrice | 0.676 | 51.939 | 0.462 | 0.173 | 0 | 0 | 0 | 0.012 | 0.531 | 53.793 | 92.71 | 0.75 | 1.41 | 0.86 | 95.73
| V4A | Waste | F1-18-13 c5 | Calcite | matrice | 0.329 | 56.637 | 0.285 | 0.149 | 0.006 | 0 | 0 | 0 | 0.561 | 57.967 | 101.1 | 0.46 | 0.69 | 0.91 | 103.15
| V4A | Waste | F1-18-13 c6 | Calcite | matrice | 0.491 | 53.348 | 0.409 | 0.126 | 0.002 | 0.007 | 0 | 0.073 | 0.733 | 55.189 | 95.23 | 0.66 | 1.03 | 1.19 | 98.1
| V4A | Waste | F1-18-13 c7 | Calcite | matrice | 0.404 | 54.927 | 0.418 | 0.201 | 0.001 | 0 | 0 | 0 | 0.427 | 56.377 | 98.04 | 0.67 | 0.84 | 0.69 | 100.26
| V4A | Waste | F1-18-22 c1 | Calcite |  | 0.8 | 54.662 | 0.618 | 0.116 | 0 | 0.022 | 0 | 0 | 0.638 | 56.857 | 97.57 | 1 | 1.67 | 1.03 | 101.28
| V4A | Waste | F1-18-22 c2 | Calcite |  | 0.823 | 53.274 | 0.644 | 0.13 | 0.015 | 0 | 0 | 0.07 | 0.788 | 55.744 | 95.09 | 1.04 | 1.72 | 1.28 | 99.13
| V4A | Waste | F1-18-22 c3 | Calcite |  | 0.749 | 55.857 | 0.685 | 0.076 | 0 | 0 | 0 | 0 | 0.723 | 58.09 | 99.7 | 1.1 | 1.57 | 1.17 | 103.55
| V4A | Waste | F1-18-22 c4 | Calcite |  | 0.644 | 52.175 | 0.66 | 0.138 | 0 | 0.083 | 0 | 0.014 | 0.675 | 54.39 | 93.13 | 1.06 | 1.35 | 1.09 | 96.64
| V4A | Waste | F1-18-22 c5 | Calcite |  | 0.337 | 57.462 | 0.284 | 0.055 | 0 | 0.029 | 0 | 0 | 0.625 | 58.793 | 102.57 | 0.46 | 0.7 | 1.01 | 104.75
| V4A | Waste | Fg-18-19 c2 | Calcite | interstitielle et sur brodure de dolomite | 0.839 | 54.32 | 0.617 | 0.224 | 0 | 0 | 0 | 0.044 | 0.487 | 56.532 | 96.96 | 1 | 1.75 | 0.79 | 100.5
| V4A | Waste | Fg-18-19 c4 | Calcite |  | 0.801 | 57.318 | 0.49 | 0 | 0 | 0 | 0 | 0 | 0.542 | 59.152 | 102.31 | 0.79 | 1.67 | 0.88 | 105.66
| V4A | Waste | Fg-18-19 c5 | Calcite |  | 0.432 | 53.266 | 0.463 | 0.024 | 0 | 0 | 0 | 0 | 0.549 | 54.735 | 95.08 | 0.75 | 0.9 | 0.89 | 97.62
| V4A | Waste | Fg-18-19 c8 | Calcite |  | 0.163 | 55.605 | 0.206 | 0.176 | 0 | 0.024 | 0 | 0.031 | 0.28 | 56.485 | 99.25 | 0.33 | 0.34 | 0.45 | 100.38
| S9D/V4A | Waste | Fg-18-34 c1 | Calcite |  | 0.261 | 53.134 | 0.312 | 0.058 | 0 | 0 | 0 | 0.006 | 0.674 | 54.445 | 94.84 | 0.5 | 0.55 | 1.09 | 96.99
| S9D/V4A | Waste | Fg-18-34 c2 | Calcite |  | 0.156 | 55.864 | 0.338 | 0.077 | 0 | 0 | 0 | 0 | 1.02 | 57.454 | 99.72 | 0.55 | 0.33 | 1.65 | 102.24
| S9D/V4A | Waste | Fg-18-34 c3 | Calcite |  | 0.256 | 53.111 | 0.361 | 0.099 | 0 | 0 | 0 | 0.036 | 0.964 | 54.827 | 94.8 | 0.58 | 0.54 | 1.56 | 97.48
| S9D/V4A | Waste | Fg-18-34 c4 | Calcite | Proche sulfure | 0.182 | 55.651 | 0.617 | 0.029 | 0 | 0 | 0 | 0 | 0.909 | 57.387 | 99.34 | 1 | 0.38 | 1.47 | 102.19
| S9D/V4A | Waste | Fg-18-34 c5 | Calcite |  | 0.199 | 54.164 | 0.61 | 0.069 | 0.029 | 0 | 0 | 0.084 | 0.848 | 56.004 | 96.68 | 0.98 | 0.42 | 1.38 | 99.46
| S9D/V4A | Waste | Fg-18-34 c6 | Calcite |  | 0.21 | 56.993 | 0.385 | 0.064 | 0 | 0 | 0 | 0 | 1.134 | 58.786 | 101.73 | 0.62 | 0.44 | 1.84 | 104.63
| S9D/V4A | Waste | Fg-18-34 c7 | Calcite |  | 1.026 | 50.174 | 1.276 | 0.085 | 0 | 0 | 0 | 0 | 1.152 | 53.712 | 89.56 | 2.06 | 2.15 | 1.87 | 95.63
| S9E | Wta2 | FG-18-99 c1 | Calcite | à côté chlorite | 0.245 | 48.291 | 1.253 | 0.092 | 0 | 0 | 0 | 0 | 1.088 | 50.969 | 86.2 | 2.02 | 0.51 | 1.76 | 90.5
| S9E | Wta2 | FG-18-99 c2 | Calcite | interstielle dans Qtz, bande cherteuse | 0.207 | 55.359 | 0.373 | 0.053 | 0.006 | 0.009 | 0 | 0 | 1.117 | 57.125 | 98.82 | 0.6 | 0.43 | 1.81 | 101.66
| S9E | Wta2 | FG-18-99 c3 | Calcite |  | 0.229 | 53.668 | 0.561 | 0.061 | 0 | 0 | 0 | 0.065 | 1.147 | 55.731 | 95.8 | 0.9 | 0.48 | 1.86 | 99.04
| S9E | Wta2 | FG-18-99 c4 | Calcite |  | 0.228 | 55.241 | 0.579 | 0.122 | 0 | 0 | 0 | 0 | 1.153 | 57.322 | 98.61 | 0.93 | 0.48 | 1.87 | 101.89
| S9E | Wta2 | FG-18-99 c5 | Calcite |  | 0.216 | 53.552 | 0.403 | 0.08 | 0.015 | 0.009 | 0 | 0.058 | 1.208 | 55.541 | 95.59 | 0.65 | 0.45 | 1.96 | 98.65
Moyenne | [5 empty] | 0.467 | 54.431 | 0.543 | 0.111 | 0.003 | 0.007 | 0 | 0.02 | 0.775 | 56.357 | 97.159 | 0.876 | 0.976 | 1.257 | 100.268
Mediane | [5 empty] | 0.371 | 54.491 | 0.479 | 0.096 | 0 | 0 | 0 | 0 | 0.713 | 56.431 | 97.266 | 0.773 | 0.775 | 1.156 | 100.319
Ecart type | [5 empty] | 0.27 | 2.22 | 0.25 | 0.06 | 0.01 | 0.02 | 0 | 0.03 | 0.27 | 2 | 3.96 | 0.4 | 0.57 | 0.44 | 3.61
Dolomite
N°échantillon CAEXD | Lithologie | Zone | Analyses | Minéral | Commentaires | MgO | CaO | FeO | SrO | CoO | NiO | As2O3 | Sb2O3 | MnO | Total | CaCO3 | FeCO3 | MgCO3 | MnCO3 | Total
minéralisée
| V4A | LG | F1-18-66 c1 | Dolomite | en grains | 19.257 | 28.889 | 2.769 | 0 | 0 | 0.006 | 0 | 0 | 0.645 | 51.566 | 51.57 | 4.47 | 40.27 | 1.05 | 97.35
| V4A | LG | F1-18-66 c2 | Dolomite | veinule | 19.406 | 29.26 | 2.564 | 0.04 | 0 | 0.009 | 0 | 0 | 0.536 | 51.814 | 52.23 | 4.14 | 40.58 | 0.87 | 97.81
| S9E | Wta2 | FG-18-122 c3 | Dolomite |  | 15.419 | 29.118 | 6.615 | 0 | 0.02 | 0 | 0 | 0 | 1.069 | 52.242 | 51.98 | 10.67 | 32.24 | 1.73 | 96.62
| S9E | Wta2 | FG-18-122 c5 | Dolomite |  | 16.575 | 28.814 | 5.526 | 0.044 | 0 | 0 | 0 | 0 | 0.908 | 51.868 | 51.43 | 8.91 | 34.66 | 1.47 | 96.48
| S9E | Wta2 | FG-18-122 c6 | Dolomite |  | 15.208 | 29.259 | 7.588 | 0.016 | 0.006 | 0 | 0 | 0 | 1.383 | 53.461 | 52.23 | 12.24 | 31.8 | 2.24 | 98.51
| S9E | Wta2 | FG-18-122 c7 | Dolomite |  | 13.64 | 28.358 | 9.342 | 0.007 | 0 | 0 | 0 | 0 | 1.335 | 52.682 | 50.62 | 15.07 | 28.52 | 2.17 | 96.37
| V4A | Waste | Fg-18-19 c1 | Dolomite |  | 19.138 | 28.987 | 3.267 | 0.112 | 0 | 0 | 0 | 0 | 0.313 | 51.816 | 51.74 | 5.27 | 40.02 | 0.51 | 97.54
| V4A | Waste | Fg-18-19 c3 | Dolomite |  | 16.516 | 29.139 | 5.328 | 0.02 | 0.016 | 0.003 | 0 | 0 | 0.959 | 51.98 | 52.01 | 8.59 | 34.53 | 1.56 | 96.7
| V4A | Waste | Fg-18-19 c6 | Dolomite |  | 19.254 | 28.911 | 3.327 | 0.112 | 0 | 0.001 | 0 | 0 | 0.393 | 51.999 | 51.61 | 5.37 | 40.26 | 0.64 | 97.87
| V4A | Waste | Fg-18-19 c7 | Dolomite |  | 17.219 | 28.92 | 4.836 | 0.072 | 0.008 | 0 | 0 | 0 | 0.835 | 51.891 | 51.62 | 7.8 | 36 | 1.35 | 96.78
| V4A | Wtb | FG-18-60 c1 | Dolomite |  | 20.254 | 29.029 | 1.72 | 0.126 | 0 | 0 | 0 | 0 | 0.476 | 51.605 | 51.82 | 2.77 | 42.35 | 0.77 | 97.71
| V4A | Wtb | FG-18-60 c2 | Dolomite |  | 18.427 | 28.534 | 4.342 | 0.097 | 0.015 | 0 | 0 | 0 | 0.496 | 51.911 | 50.93 | 7 | 38.53 | 0.8 | 97.27
| V4A | Wtb | FG-18-60 c3 | Dolomite |  | 18.664 | 28.639 | 3.987 | 0.083 | 0.02 | 0.007 | 0 | 0 | 0.401 | 51.801 | 51.12 | 6.43 | 39.03 | 0.65 | 97.23
| V4A | Wtb | FG-18-60 c4 | Dolomite |  | 18.76 | 28.903 | 4.088 | 0.084 | 0 | 0.013 | 0 | 0 | 0.445 | 52.293 | 51.59 | 6.59 | 39.23 | 0.72 | 98.13
| V4A | Wtb | FG-18-60 c5 | Dolomite |  | 20.049 | 28.119 | 3.301 | 0.13 | 0 | 0.014 | 0 | 0 | 0.481 | 52.095 | 50.19 | 5.32 | 41.92 | 0.78 | 98.22
| V4A | Wtb | FG-18-60 c6 | Dolomite |  | 19.034 | 28.603 | 3.535 | 0.065 | 0.011 | 0 | 0 | 0 | 0.371 | 51.619 | 51.06 | 5.7 | 39.8 | 0.6 | 97.16
Moyenne | [5 empty] | 17.93 | 28.84 | 4.51 | 0.06 | 0.01 | 0 | 0 | 0 | 0.69 | 52.04 | 51.48 | 7.27 | 37.48 | 1.12 | 97.36
Mediane | [5 empty] | 18.71 | 28.91 | 4.04 | 0.07 | 0 | 0 | 0 | 0 | 0.52 | 51.9 | 51.6 | 6.51 | 39.13 | 0.84 | 97.31
Ecart type | [5 empty] | 1.94 | 0.32 | 1.99 | 0.05 | 0.01 | 0 | 0 | 0 | 0.35 | 0.47 | 0.57 | 3.21 | 4.05 | 0.56 | 0.65
Moyenne | [5 empty] | 18.83 | 28.83 | 3.59 | 0.08 | 0.01 | 0 | 0 | 0 | 0.53 | 51.87 | 51.46 | 5.79 | 39.38 | 0.86 | 97.48
Mediane | [5 empty] | 19.09 | 28.91 | 3.43 | 0.08 | 0 | 0 | 0 | 0 | 0.48 | 51.85 | 51.6 | 5.53 | 39.91 | 0.78 | 97.44
Ecart type | [5 empty] | 1.07 | 0.31 | 1 | 0.04 | 0.01 | 0.01 | 0 | 0 | 0.19 | 0.21 | 0.55 | 1.62 | 2.23 | 0.31 | 0.49
Moyenne | [5 empty] | 16.14 | 28.85 | 6.43 | 0.04 | 0 | 0 | 0 | 0 | 0.98 | 52.46 | 51.51 | 10.37 | 33.75 | 1.6 | 97.22
Mediane | [5 empty] | 15.89 | 28.9 | 6.56 | 0.03 | 0 | 0 | 0 | 0 | 1.12 | 52.28 | 51.59 | 10.58 | 33.23 | 1.82 | 97.01
Ecart type | [5 empty] | 2.33 | 0.38 | 2.62 | 0.05 | 0 | 0 | 0 | 0 | 0.5 | 0.78 | 0.68 | 4.23 | 4.87 | 0.8 | 1.01
Sidérite
N°échantillon CAEXD | Lithologie | Zone | Analyses | Minéral | Commentaires | MgO | CaO | FeO | SrO | CoO | NiO | As2O3 | Sb2O3 | MnO | Total | CaCO3 | FeCO3 | MgCO3 | MnCO3 | Total
minéralisée
| S9E | Wta2 | FG-18-70 c1 | Sidérite |  | 1.242 | 5.749 | 46.684 | 0 | 0.006 | 0.017 | 0 | 0 | 2.511 | 56.208 | 10.26 | 75.3 | 2.6 | 4.07 | 92.23
| S9E | Wta2 | FG-18-70 c2 | Sidérite |  | 1.195 | 5.573 | 46.543 | 0 | 0 | 0 | 0 | 0 | 2.378 | 55.689 | 9.95 | 75.07 | 2.5 | 3.86 | 91.38
| S9E | Wta2 | FG-18-70 c3 | Sidérite |  | 1.565 | 5.056 | 47.08 | 0 | 0 | 0.018 | 0 | 0 | 2.312 | 56.031 | 9.02 | 75.94 | 3.27 | 3.75 | 91.99
| S9E | Wta2 | FG-18-70 c4 | Sidérite |  | 1.551 | 5.084 | 46.169 | 0 | 0 | 0 | 0 | 0 | 2.352 | 55.156 | 9.07 | 74.47 | 3.24 | 3.81 | 90.6
| S9E | Wta2 | FG-18-70 c5 | Sidérite |  | 1.639 | 4.761 | 45.812 | 0.012 | 0 | 0 | 0 | 0 | 2.852 | 55.075 | 8.5 | 73.89 | 3.43 | 4.63 | 90.45
| S9E | Wta2 | FG-18-70 c6 | Sidérite |  | 1.583 | 3.535 | 47.854 | 0.016 | 0 | 0.023 | 0 | 0 | 2.447 | 55.458 | 6.31 | 77.19 | 3.31 | 3.97 | 90.78
Moyenne | [5 empty] | 1.463 | 4.96 | 46.69 | 0.005 | 0.001 | 0.01 | 0 | 0 | 2.475 | 55.603 | 8.853 | 75.312 | 3.058 | 4.015 | 91.238
Médiane | [5 empty] | 1.558 | 5.07 | 46.614 | 0 | 0 | 0.009 | 0 | 0 | 2.413 | 55.574 | 9.05 | 75.188 | 3.258 | 3.913 | 91.078
Ecart type | [5 empty] | 0.19 | 0.79 | 0.72 | 0.01 | 0 | 0.01 | 0 | 0 | 0.2 | 0.46 | 1.4 | 1.16 | 0.4 | 0.32 | 0.75

## Résultats_Carbone_Soufre
Résultats analyses carbone/soufre
No | RE | C(tot) | S(tot)
CAEXD591508 | RE-29349 | 0,36 | 1,63
CAEXD591509 | RE-29350 | 0,25 | 4,05
CAEXD591525 | RE-29351 | 0,55 | 4,56
CAEXD591527 | RE-29352 | 0,82 | 0,12
CAEXD591528 | RE-29353 | 0,52 | 0,04
CAEXD591529 | RE-29354 | 0,05 | 0,04
CAEXD591531 | RE-29355 | 0,51 | 0,53
CAEXD591549 | RE-29356 | 3,04 | 0,07
CAEXD591551 | RE-29357 | 2,23 | 0,03
CAEXD592687 | RE-29358 | 0,35 | 0,78
CAEXD592706 | RE-29360 | 0,26 | 2,41
CAEXD592715 | RE-29361 | 0,14 | 0,52
CAEXD592727 | RE-29362 | 0,51 | 0,28
CAEXD592730 | RE-29363 | 0,89 | 0,06
CAEXD592852 | RE-29364 | 0,09 | 3,85
CAEXD592855 | RE-29365 | 1,59 | 2,92
CAEXD592857 | RE-29366 | 0,32 | 2,44
CAEXD592867 | RE-29367 | 0,53 | 1,6
CAEXD592873 | RE-29368 | 1,35 | 0,05
CAEXD592887 | RE-29369 | 1,68 | 1,32
CAEXD593349 | RE-29371 | 0,28 | 2,35
CAEXD593360 | RE-29372 | 0,42 | 3,58
CAEXD593364 | RE-29373 | 0,24 | 3,37
CAEXD593367 | RE-29374 | 0,67 | 0,07
CAEXD593387 | RE-29375 | 0,77 | 0,1
CAEXD593392 | RE-29376 | 0,54 | 0,08
CAEXD593395 | RE-29377 | 0,08 | 0,06
CAEXD594384 | RE-29379 | 0,17 | 2,18
CAEXD594400 | RE-29380 | 1,49 | 0,7
CAEXD594786 | RE-29382 | 0,58 | 2,24
CAEXD594800 | RE-29383 | 3,91 | 0,23
CAEXD594801 | RE-29384 | 2,03 | 0,07
CAEXD597926 | RE-29192 | 0,33 | 0,07
CAEXD597927 | RE-29193 | 0,62 | 0,06
CAEXD597928 | RE-29194 | 0,04 | 0,015
CAEXD597929 | RE-29195 | 1,4 | 0,03
CAEXD597930 | RE-29197 | 0,87 | 0,03
CAEXD597931 | RE-29198 | 1,54 | 0,04
CAEXD597932 | RE-29199 | 1,79 | 0,015
CAEXD597933 | RE-29200 | 2,95 | 0,03
CAEXD597934 | RE-29201 | 1,1 | 0,015
CAEXD597935 | RE-29202 | 1,72 | 0,05
CAEXD597936 | RE-29203 | 0,13 | 0,015
CAEXD597937 | RE-29205 | 0,53 | 0,1
CAEXD597938 | RE-29206 | 1,16 | 0,04
CAEXD600356 | RE-29385 | 0,19 | 0,2
CAEXD600888 | RE-29386 | 0,31 | 4,28
CAEXD600891 | RE-29387 | 0,015 | 1,29
CAEXD600919 | RE-29388 | 1,51 | 0,09
CAEXD600939 | RE-29389 | 2,14 | 0,05
CAEXD601019 | RE-29390 | 0,65 | 4,5
CAEXD601068 | RE-29391 | 0,66 | 5,59
CAEXD601071 | RE-29393 | 0,41 | 6,08
CAEXD601082 | RE-29394 | 0,47 | 6,5
CAEXD601088 | RE-29395 | 0,66 | 10,01
CAEXD601102 | RE-29396 | 0,08 | 1,34
CAEXD601103 | RE-29378 | 0,17 | 3,41
No | RE | C(tot) | S(tot)
CAEXD601109 | RE-29397 | 0,21 | 2,42
CAEXD601116 | RE-29398 | 0,16 | 2,04
CAEXD601133 | RE-29399 | 2,96 | 0,17
CAEXD601148 | RE-29400 | 2,29 | 0,015
CAEXD601294 | RE-29401 | 0,94 | 1,35
CAEXD601313 | RE-29402 | 0,37 | 10,3
CAEXD601347 | RE-29404 | 1,21 | 0,14
CAEXD601358 | RE-29405 | 0,91 | 2,44
CAEXD601362 | RE-29406 | 0,98 | 4,43
CAEXD601484 | RE-29407 | 0,37 | 2,12
CAEXD601489 | RE-29408 | 0,56 | 9,99
CAEXD601508 | RE-29409 | 0,4 | 2,01
CAEXD601522 | RE-29410 | 0,31 | 7,79
CAEXD601530 | RE-29411 | 3,16 | 0,15
CAEXD601798 | RE-29412 | 0,17 | 1,3
CAEXD601808 | RE-29413 | 0,36 | 0,27
CAEXD601810 | RE-29415 | 0,25 | 0,21
CAEXD601819 | RE-29416 | 1,55 | 0,11
CAEXD602992 | RE-29417 | 0,4 | 1,37
CAEXD602994 | RE-29418 | 0,37 | 1,58
CAEXD603006 | RE-29419 | 0,89 | 13,93
CAEXD603009 | RE-29420 | 0,78 | 0,14
CAEXD603490 | RE-29421 | 0,26 | 9,93
CAEXD603492 | RE-29422 | 2,22 | 10,33
CAEXD603494 | RE-29423 | 0,89 | 11,3
CAEXD603495 | RE-29424 | 0,41 | 3,76
CAEXD603505 | RE-29426 | 0,18 | 0,8
CAEXD603529 | RE-29427 | 0,74 | 10,19
CAEXD603531 | RE-29428 | 2,29 | 0,18
CAEXD603543 | RE-29429 | 1,84 | 0,03
CAEXD604062 | RE-29430 | 0,62 | 1,09
CAEXD604071 | RE-29431 | 1,86 | 0,05
CAEXD604144 | RE-29432 | 1,04 | 4,83
CAEXD604327 | RE-29433 | 0,5 | 2,14
CAEXD604359 | RE-29434 | 0,88 | 0,07
CAEXD604377 | RE-29435 | 3,24 | 0,07
CAEXD604486 | RE-29437 | 0,44 | 11,06
CAEXD604493 | RE-29438 | 0,73 | 15,95
CAEXD604496 | RE-29439 | 0,3 | 0,56
CAEXD604524 | RE-29440 | 0,65 | 0,14
CAEXD604527 | RE-29441 | 0,99 | 0,28
CAEXD605389 | RE-29442 | 0,52 | 2,82
CAEXD605395 | RE-29443 | 0,62 | 3,79
CAEXD605399 | RE-29444 | 0,44 | 1,5
CAEXD605417 | RE-29445 | 0,015 | 0,03
CAEXD605427 | RE-29446 | 0,07 | 0,04
CAEXD605428 | RE-29448 | 0,29 | 3,25
CAEXD605435 | RE-29449 | 3,15 | 0,08
CAEXD605442 | RE-29450 | 4,14 | 0,06
CAEXD605460 | RE-29451 | 0,55 | 5,66
CAEXD605482 | RE-29452 | 0,6 | 0,11
CAEXD605497 | RE-29453 | 0,83 | 0,05
CAEXD606043 | RE-29454 | 3,35 | 0,11
CAEXD606051 | RE-29455 | 2,92 | 9,28
CAEXD606063 | RE-29456 | 1,95 | 0,1
CAEXD606189 | RE-29457 | 3,04 | 0,1

## R_Paramètres_µcyna
Résultats du test géométallurgique – paramètres du test micro-cyanuration
| No essai | Échantillon RE | Échantillon | Numéro | Départ |  |  | Final |  |  | Titrage des cyanures libres par sol. AgNO3
|  |  | CAEXD | Personnel | pH | Temp | O2 | pH | Temp | O2 | VAgNO3 | CAgNO3 | mAgNO3 | mAgNO3 | nAgNO3 | ncn- | mcn- | Vliquide | CN-libre
Unité | [5 empty] | °C | mg/L |  | °C | mg/L | mL | g/L | g | mg | mmol | mmol | mg | mL | mg/L
| 0128-CYA-00-01 | RE-28965 | CAEXD591508 | FG-18-35 | 10.8 | 20.6 | 9.16 | 10.71 | 22.6 | 4.34 | 0.9 | 1.73 | 0.001557 | 1.557 | 0.009 | 0.018 | 0.477 | 1 | 476.91
| 0128-CYA-00-02 | RE-28966 | CAEXD591509 | FG-18-36 | 10.22 | 20.8 | 7.4 | 10.19 | 22.6 | 3.85 | 0.9 | 1.73 | 0.001557 | 1.557 | 0.009 | 0.018 | 0.477 | 1 | 476.91
| 0128-CYA-00-03 | RE-28967 | CAEXD591525 | FG-18-37 | 10.12 | 20.8 | 7.07 | 9.92 | 22.7 | 5.44 | 0.7 | 1.73 | 0.001211 | 1.211 | 0.007 | 0.014 | 0.371 | 1 | 370.93
| 0128-CYA-00-04 | RE-28968 | CAEXD591527 | FG-18-38 | 10.53 | 20.8 | 9.79 | 10.38 | 22.6 | 8.26 | 1 | 1.73 | 0.00173 | 1.73 | 0.01 | 0.02 | 0.53 | 1 | 529.9
| 0128-CYA-00-05 | RE-28969 | CAEXD591528 | FG-18-39 | 10.52 | 20.8 | 10.07 | 10.44 | 22.7 | 8.41 | 1.1 | 1.73 | 0.001903 | 1.903 | 0.011 | 0.022 | 0.583 | 1 | 582.88
| 0128-CYA-00-06 | RE-28970 | CAEXD591529 | FG-18-40 | 10.65 | 20.9 | 9.2 | 10.53 | 22.5 | 8.18 | 1 | 1.73 | 0.00173 | 1.73 | 0.01 | 0.02 | 0.53 | 1 | 529.9
| 0128-CYA-00-07 | RE-28971 | CAEXD591531 | FG-18-41 | 10.76 | 20.7 | 9.08 | 10.79 | 22 | 7.32 | 0.9 | 1.73 | 0.001557 | 1.557 | 0.009 | 0.018 | 0.477 | 1 | 476.91
| 0128-CYA-00-08 | RE-28972 | CAEXD591549 | FG-18-43 | 10.73 | 20.2 | 9.28 | 10.52 | 21.2 | 8.2 | 1.1 | 1.73 | 0.001903 | 1.903 | 0.011 | 0.022 | 0.583 | 1 | 582.88
| 0128-CYA-00-09 | RE-28973 | CAEXD591551 | FG-18-44 | 10.67 | 20.1 | 9.49 | 10.48 | 21 | 8.38 | 1.1 | 1.73 | 0.001903 | 1.903 | 0.011 | 0.022 | 0.583 | 1 | 582.88
| 0128-CYA-00-10 | RE-28974 | CAEXD592687 | FG-18-54 | 10.75 | 20.2 | 7.98 | 10.88 | 21.2 | 5.57 | 0.8 | 1.73 | 0.001384 | 1.384 | 0.008 | 0.016 | 0.424 | 1 | 423.92
| 0128-CYA-00-11 | RE-28975 | CAEXD592687-d | FG-18-54 | 10.72 | 20.3 | 8.36 | 10.86 | 19.7 | 4.02 | 0.8 | 1.73 | 0.001384 | 1.384 | 0.008 | 0.016 | 0.424 | 1 | 423.92
| 0128-CYA-00-12 | RE-28976 | CAEXD592706 | FG-18-55 | 10.38 | 20.5 | 7.97 | 10.63 | 21.3 | 4.42 | 0.8 | 1.73 | 0.001384 | 1.384 | 0.008 | 0.016 | 0.424 | 1 | 423.92
| 0128-CYA-00-13 | RE-28977 | CAEXD592715 | FG-18-56 | 10.88 | 20 | 7.25 | 10.98 | 20.7 | 4.63 | 0.8 | 1.73 | 0.001384 | 1.384 | 0.008 | 0.016 | 0.424 | 1 | 423.92
| 0128-CYA-00-14 | RE-28978 | CAEXD592727 | FG-18-57 | 10.8 | 19.6 | 8.51 | 10.85 | 20.7 | 5.63 | 0.8 | 1.73 | 0.001384 | 1.384 | 0.008 | 0.016 | 0.424 | 1 | 423.92
| 0128-CYA-00-15 | RE-28979 | CAEXD592730 | FG-18-58 | 10.62 | 19.6 | 10.51 | 10.6 | 20.4 | 8.38 | 0.9 | 1.73 | 0.001557 | 1.557 | 0.009 | 0.018 | 0.477 | 1 | 476.91
| 0128-CYA-00-16 | RE-28980 | CAEXD592852 | FG-18-45 | 9.31 | 19.8 | 7.68 | 12.06 | 20.8 | 0.49 | 0.6 | 1.73 | 0.001038 | 1.038 | 0.006 | 0.012 | 0.318 | 1 | 317.94
| 0128-CYA-00-17 | RE-28981 | CAEXD592855 | FG-18-46 | 10.05 | 18.2 | 7.21 | 12.26 | 20.8 | 0.34 | 0.9 | 1.73 | 0.001557 | 1.557 | 0.009 | 0.018 | 0.477 | 1 | 476.91
| 0128-CYA-00-18 | RE-28982 | CAEXD592857 | FG-18-47 | 9.69 | 18.9 | 7.03 | 12.62 | 20.6 | 0.35 | 0.5 | 1.73 | 0.000865 | 0.865 | 0.005 | 0.01 | 0.265 | 1 | 264.95
| 0128-CYA-00-19 | RE-28983 | CAEXD592867 | FG-18-48 | 10.42 | 18.6 | 7.14 | 10.59 | 19.8 | 2.53 | 0.6 | 1.73 | 0.001038 | 1.038 | 0.006 | 0.012 | 0.318 | 1 | 317.94
| 0128-CYA-00-20 | RE-28984 | CAEXD592873 | FG-18-49 | 10.97 | 18.5 | 8.85 | 10.93 | 19.8 | 7.47 | 1 | 1.73 | 0.00173 | 1.73 | 0.01 | 0.02 | 0.53 | 1 | 529.9
| 0128-CYA-00-21 | RE-28985 | CAEXD592887 | FG-18-50 | 10.58 | 18.6 | 8.78 | 10.69 | 20 | 5.258 | 0.7 | 1.73 | 0.001211 | 1.211 | 0.007 | 0.014 | 0.371 | 1 | 370.93
| 0128-CYA-00-22 | RE-28986 | CAEXD592887-d | FG-18-50 | 10.65 | 18.6 | 8.61 | 10.67 | 19.1 | 5 | 0.7 | 1.73 | 0.001211 | 1.211 | 0.007 | 0.014 | 0.371 | 1 | 370.93
| 0128-CYA-00-111 | RE-30112 | BLANC |  | 11.52 | 18.9 | 11.01 | 11.44 | 19.8 | 5.04 | 1.2 | 1.73 | 0.002076 | 2.076 | 0.012 | 0.024 | 0.636
| 0128-CYA-00-23 | RE-28987 | CAEXD593349 | FG-18-62 | 10.86 | 21.3 | 7.97 | 10.9 | 21.4 | 5.48 | 0.9 | 1.73 | 0.001557 | 1.557 | 0.009 | 0.018 | 0.477 | 1 | 476.91
| 0128-CYA-00-24 | RE-28988 | CAEXD593360 | FG-18-63 | 10.64 | 21.1 | 8.06 | 10.62 | 21.8 | 5.52 | 0.8 | 1.73 | 0.001384 | 1.384 | 0.008 | 0.016 | 0.424 | 1 | 423.92
| 0128-CYA-00-25 | RE-28989 | CAEXD593364 | FG-18-64 | 10.6 | 21.1 | 8.53 | 10.62 | 21.4 | 5.67 | 0.8 | 1.73 | 0.001384 | 1.384 | 0.008 | 0.016 | 0.424 | 1 | 423.92
| 0128-CYA-00-26 | RE-28990 | CAEXD593367 | FG-18-65 | 10.9 | 21.1 | 8.93 | 10.78 | 21.5 | 6.47 | 0.9 | 1.73 | 0.001557 | 1.557 | 0.009 | 0.018 | 0.477 | 1 | 476.91
| 0128-CYA-00-27 | RE-28991 | CAEXD593387 | FG-18-66 | 10.55 | 21.1 | 8.52 | 10.41 | 21.4 | 6.82 | 0.8 | 1.73 | 0.001384 | 1.384 | 0.008 | 0.016 | 0.424 | 1 | 423.92
| 0128-CYA-00-28 | RE-28992 | CAEXD593392 | FG-18-67 | 10.47 | 21.2 | 8.12 | 10.44 | 21.1 | 6.81 | 0.9 | 1.73 | 0.001557 | 1.557 | 0.009 | 0.018 | 0.477 | 1 | 476.91
| 0128-CYA-00-29 | RE-28993 | CAEXD593395 | FG-18-68-A | 10.97 | 20.5 | 7.98 | 10.89 | 21.2 | 5.26 | 0.8 | 1.73 | 0.001384 | 1.384 | 0.008 | 0.016 | 0.424 | 1 | 423.92
| 0128-CYA-00-30 | RE-28994 | CAEXD601103 | AJOUT | 10.83 | 20 | 7.96 | 10.76 | 21.1 | 5.43 | 0.9 | 1.73 | 0.001557 | 1.557 | 0.009 | 0.018 | 0.477 | 1 | 476.91
| 0128-CYA-00-31 | RE-28995 | CAEXD594384 | FG-18-52 | 10.58 | 20 | 7.78 | 10.77 | 20.1 | 4.05 | 0.5 | 1.73 | 0.000865 | 0.865 | 0.005 | 0.01 | 0.265 | 1 | 264.95
| 0128-CYA-00-32 | RE-28996 | CAEXD594400 | FG-18-53 | 10.8 | 19.9 | 7.8 | 10.73 | 21 | 4.73 | 0.7 | 1.73 | 0.001211 | 1.211 | 0.007 | 0.014 | 0.371 | 1 | 370.93
| 0128-CYA-00-33 | RE-28997 | CAEXD594400-d | FG-18-53 | 10.78 | 20 | 7.61 | 10.7 | 21 | 4.57 | 0.7 | 1.73 | 0.001211 | 1.211 | 0.007 | 0.014 | 0.371 | 1 | 370.93
| 0128-CYA-00-34 | RE-28998 | CAEXD594786 | FG-18-59 | 10.41 | 20.2 | 7.84 | 10.35 | 20.7 | 5.2 | 0.7 | 1.73 | 0.001211 | 1.211 | 0.007 | 0.014 | 0.371 | 1 | 370.93
| 0128-CYA-00-35 | RE-28999 | CAEXD594800 | FG-18-60 | 10.71 | 19.7 | 8.49 | 10.41 | 20.7 | 7.12 | 0.8 | 1.73 | 0.001384 | 1.384 | 0.008 | 0.016 | 0.424 | 1 | 423.92
| 0128-CYA-00-36 | RE-29000 | CAEXD594801 | FG-18-61 | 10.75 | 19.7 | 8.53 | 10.47 | 19.7 | 8.04 | 0.8 | 1.73 | 0.001384 | 1.384 | 0.008 | 0.016 | 0.424 | 1 | 423.92
| 0128-CYA-00-37 | RE-29001 | CAEXD600356 | FG-18-68 | 10.69 | 19.5 | 7.9 | 10.71 | 20.2 | 5.86 | 0.7 | 1.73 | 0.001211 | 1.211 | 0.007 | 0.014 | 0.371 | 1 | 370.93
| 0128-CYA-00-38 | RE-29002 | CAEXD600888 | FG-18-92 | 8.89 | 19.5 | 7.28 | 11.92 | 19.4 | 1.01 | 0.6 | 1.73 | 0.001038 | 1.038 | 0.006 | 0.012 | 0.318 | 1 | 317.94
| 0128-CYA-00-39 | RE-29003 | CAEXD600891 | FG-18-93 | 9.59 | 19.5 | 7.53 | 12.23 | 19.4 | 2.35 | 0.7 | 1.73 | 0.001211 | 1.211 | 0.007 | 0.014 | 0.371 | 1 | 370.93
| 0128-CYA-00-40 | RE-29004 | CAEXD600919 | FG-18-94 | 10.52 | 19.9 | 8.52 | 10.43 | 20 | 6 | 0.8 | 1.73 | 0.001384 | 1.384 | 0.008 | 0.016 | 0.424 | 1 | 423.92
| 0128-CYA-00-41 | RE-29005 | CAEXD600939 | FG-18-95 | 10.85 | 19.9 | 8.89 | 10.66 | 18.9 | 8.51 | 0.9 | 1.73 | 0.001557 | 1.557 | 0.009 | 0.018 | 0.477 | 1 | 476.91
| 0128-CYA-00-42 | RE-29006 | CAEXD601019 | FG-18-88 | 10.73 | 18.9 | 7.6 | 10.59 | 19.5 | 4.56 | 0.7 | 1.73 | 0.001211 | 1.211 | 0.007 | 0.014 | 0.371 | 1 | 370.93
| 0128-CYA-00-43 | RE-29007 | CAEXD601068 | FG-18-79 | 10.53 | 19 | 8.18 | 10.31 | 19.3 | 4.25 | 0.6 | 1.73 | 0.001038 | 1.038 | 0.006 | 0.012 | 0.318 | 1 | 317.94
| 0128-CYA-00-44 | RE-29008 | CAEXD601068-d | FG-18-79 | 10.51 | 19.2 | 7.83 | 10.31 | 19.3 | 4.65 | 0.7 | 1.73 | 0.001211 | 1.211 | 0.007 | 0.014 | 0.371 | 1 | 370.93
| 0128-CYA-00-112 | RE-30113 | BLANC |  | 11.52 | 19.7 | 10.03 | 11.54 | 18.9 | 6.33 | 1.1 | 1.73 | 0.001903 | 1.903 | 0.011 | 0.022 | 0.583
| 0128-CYA-00-45 | RE-29009 | CAEXD601071 | FG-18-80 | 10.23 | 19.9 | 9.9 | 10.02 | 21.7 | 5.33 | 0.75 | 1.73 | 0.0012975 | 1.2975 | 0.008 | 0.015 | 0.397 | 1 | 397.42
| 0128-CYA-00-46 | RE-29010 | CAEXD601082 | FG-18-81 | 10.45 | 19.9 | 9.72 | 10.28 | 21.6 | 5.23 | 0.75 | 1.73 | 0.0012975 | 1.2975 | 0.008 | 0.015 | 0.397 | 1 | 397.42
| 0128-CYA-00-47 | RE-29011 | CAEXD601088 | FG-18-82 | 10.38 | 20 | 8.3 | 10.12 | 21.5 | 4.53 | 0.7 | 1.73 | 0.001211 | 1.211 | 0.007 | 0.014 | 0.371 | 1 | 370.93
| 0128-CYA-00-48 | RE-29012 | CAEXD601102 | FG-18-83 | 10.81 | 19.9 | 11 | 10.65 | 21.6 | 6.32 | 1 | 1.73 | 0.00173 | 1.73 | 0.01 | 0.02 | 0.53 | 1 | 529.9
| 0128-CYA-00-49 | RE-29013 | CAEXD601109 | FG-18-84 | 10.65 | 19.9 | 9.32 | 10.61 | 21.5 | 5.42 | 0.9 | 1.73 | 0.001557 | 1.557 | 0.009 | 0.018 | 0.477 | 1 | 476.91
| 0128-CYA-00-50 | RE-29014 | CAEXD601116 | FG-18-85 | 10.3 | 19.9 | 9.11 | 10.35 | 21.6 | 5.9 | 0.85 | 1.73 | 0.0014705 | 1.4705 | 0.009 | 0.017 | 0.45 | 1 | 450.41
| 0128-CYA-00-51 | RE-29015 | CAEXD601133 | FG-18-86 | 10.87 | 18.9 | 10.39 | 10.65 | 20.5 | 7.58 | 1.1 | 1.73 | 0.001903 | 1.903 | 0.011 | 0.022 | 0.583 | 1 | 582.88
| 0128-CYA-00-52 | RE-29016 | CAEXD601148 | FG-18-87 | 10.76 | 18.2 | 9.76 | 10.6 | 19.9 | 8.33 | 1.1 | 1.73 | 0.001903 | 1.903 | 0.011 | 0.022 | 0.583 | 1 | 582.88
| 0128-CYA-00-53 | RE-29017 | CAEXD601294 | FG-18-69 | 10.68 | 18.2 | 9.78 | 10.56 | 20.1 | 5.62 | 0.85 | 1.73 | 0.0014705 | 1.4705 | 0.009 | 0.017 | 0.45 | 1 | 450.41
| 0128-CYA-00-54 | RE-29018 | CAEXD601313 | FG-18-70 | 9.16 | 19 | 9.17 | 12.45 | 20 | 0.38 | 0.4 | 1.73 | 0.000692 | 0.692 | 0.004 | 0.008 | 0.212 | 1 | 211.96
| 0128-CYA-00-55 | RE-29019 | CAEXD601313-d | FG-18-70 | 9.08 | 19.2 | 7.9 | 12.28 | 19.7 | 0.36 | 0.5 | 1.73 | 0.000865 | 0.865 | 0.005 | 0.01 | 0.265 | 1 | 264.95
| 0128-CYA-00-56 | RE-29020 | CAEXD601347 | FG-18-71 | 10.7 | 18.3 | 11.22 | 10.52 | 20 | 7.31 | 1 | 1.73 | 0.00173 | 1.73 | 0.01 | 0.02 | 0.53 | 1 | 529.9
| 0128-CYA-00-57 | RE-29021 | CAEXD601358 | FG-18-72 | 9.83 | 17.5 | 9.76 | 12.14 | 19.4 | 1.03 | 0.7 | 1.73 | 0.001211 | 1.211 | 0.007 | 0.014 | 0.371 | 1 | 370.93
| 0128-CYA-00-58 | RE-29022 | CAEXD601362 | FG-18-73 | 10.48 | 17.7 | 10.2 | 10.3 | 19.2 | 5.77 | 0.8 | 1.73 | 0.001384 | 1.384 | 0.008 | 0.016 | 0.424 | 1 | 423.92
| 0128-CYA-00-59 | RE-29023 | CAEXD601484 | FG-18-74 | 10.73 | 17.9 | 9.75 | 10.57 | 19.1 | 6.27 | 0.9 | 1.73 | 0.001557 | 1.557 | 0.009 | 0.018 | 0.477 | 1 | 476.91
| 0128-CYA-00-60 | RE-29024 | CAEXD601489 | FG-18-75 | 10.37 | 18.1 | 8.89 | 10.21 | 19.1 | 5.69 | 0.8 | 1.73 | 0.001384 | 1.384 | 0.008 | 0.016 | 0.424 | 1 | 423.92
| 0128-CYA-00-61 | RE-29025 | CAEXD601508 | FG-18-76 | 10.62 | 18.2 | 9.81 | 10.52 | 20 | 5.66 | 0.9 | 1.73 | 0.001557 | 1.557 | 0.009 | 0.018 | 0.477 | 1 | 476.91
| 0128-CYA-00-62 | RE-29026 | CAEXD601522 | FG-18-77 | 9.72 | 18.1 | 8.11 | 12.31 | 19.9 | 0.37 | 0.4 | 1.73 | 0.000692 | 0.692 | 0.004 | 0.008 | 0.212 | 1 | 211.96
| 0128-CYA-00-63 | RE-29027 | CAEXD601530 | FG-18-78 | 10.73 | 17 | 10.75 | 10.46 | 18.9 | 7.52 | 1 | 1.73 | 0.00173 | 1.73 | 0.01 | 0.02 | 0.53 | 1 | 529.9
| 0128-CYA-00-64 | RE-29028 | CAEXD601798 | FG-18-102 | 10.1 | 17.1 | 9.24 | 12.21 | 18.8 | 2.47 | 0.8 | 1.73 | 0.001384 | 1.384 | 0.008 | 0.016 | 0.424 | 1 | 423.92
| 0128-CYA-00-65 | RE-29029 | CAEXD601808 | FG-18-103 | 10.67 | 17.2 | 10.03 | 10.59 | 18.8 | 6.57 | 0.95 | 1.73 | 0.0016435 | 1.6435 | 0.01 | 0.019 | 0.503 | 1 | 503.4
| 0128-CYA-00-66 | RE-29030 | CAEXD601808-d | FG-18-103 | 10.66 | 17.4 | 10.34 | 10.54 | 19.1 | 6.63 | 0.85 | 1.73 | 0.0014705 | 1.4705 | 0.009 | 0.017 | 0.45 | 1 | 450.41
| 0128-CYA-00-113 | RE-30114 | BLANC |  | 11.44 | 17.8 | 9.79 | 11.41 | 19.6 | 5.34 |  | 1.73 | 0 | 0 | 0 | 0 | 0
| 0128-CYA-00-67 | RE-29031 | CAEXD601810 | FG-18-104 | 11.32 | 21.3 | 7.45 | 11.46 | 21.7 | 5.06 | 0.9 | 1.73 | 0.001557 | 1.557 | 0.009 | 0.018 | 0.477 | 1 | 476.91
| 0128-CYA-00-68 | RE-29032 | CAEXD601819 | FG-18-105 | 11.24 | 21.6 | 8.61 | 11.08 | 21.6 | 5.93 | 1 | 1.73 | 0.00173 | 1.73 | 0.01 | 0.02 | 0.53 | 1 | 529.9
| 0128-CYA-00-69 | RE-29033 | CAEXD602992 | FG-18-126 | 11.36 | 21.6 | 7.65 | 11.29 | 21.5 | 4.63 | 1 | 1.73 | 0.00173 | 1.73 | 0.01 | 0.02 | 0.53 | 1 | 529.9
| 0128-CYA-00-70 | RE-29034 | CAEXD602994 | FG-18-127 | 11.5 | 21.5 | 8.25 | 11.52 | 21.6 | 5.32 | 0.9 | 1.73 | 0.001557 | 1.557 | 0.009 | 0.018 | 0.477 | 1 | 476.91
| 0128-CYA-00-71 | RE-29035 | CAEXD603006 | FG-18-128 | 11.28 | 21.7 | 7.25 | 11.04 | 21.5 | 1.42 | 0.8 | 1.73 | 0.001384 | 1.384 | 0.008 | 0.016 | 0.424 | 1 | 423.92
| 0128-CYA-00-72 | RE-29036 | CAEXD603009 | FG-18-129 | 11.38 | 21.8 | 7.95 | 11.21 | 21.6 | 5.24 | 1 | 1.73 | 0.00173 | 1.73 | 0.01 | 0.02 | 0.53 | 1 | 529.9
| 0128-CYA-00-73 | RE-29037 | CAEXD603490 | FG-18-106 | 11.37 | 21.1 | 7.88 | 10.95 | 20.5 | 2.78 | 0.8 | 1.73 | 0.001384 | 1.384 | 0.008 | 0.016 | 0.424 | 1 | 423.92
| 0128-CYA-00-74 | RE-29038 | CAEXD603492 | FG-18-107 | 11.16 | 20.2 | 7.42 | 10.54 | 19.9 | 3.58 | 0.8 | 1.73 | 0.001384 | 1.384 | 0.008 | 0.016 | 0.424 | 1 | 423.92
| 0128-CYA-00-75 | RE-29039 | CAEXD603494 | FG-18-108 | 10.95 | 20.3 | 6.3 | 10.6 | 20.1 | 1.37 | 0.7 | 1.73 | 0.001211 | 1.211 | 0.007 | 0.014 | 0.371 | 1 | 370.93
| 0128-CYA-00-76 | RE-29040 | CAEXD603495 | FG-18-109 | 11.38 | 20.2 | 7.35 | 11.17 | 21 | 4.14 | 0.9 | 1.73 | 0.001557 | 1.557 | 0.009 | 0.018 | 0.477 | 1 | 476.91
| 0128-CYA-00-77 | RE-29041 | CAEXD603495-d | FG-18-109 | 11.37 | 20.2 | 7.61 | 11.2 | 20.7 | 3.68 | 0.9 | 1.73 | 0.001557 | 1.557 | 0.009 | 0.018 | 0.477 | 1 | 476.91
| 0128-CYA-00-78 | RE-29042 | CAEXD603505 | FG-18-110 | 11.55 | 20.8 | 7.68 | 11.53 | 21 | 4.6 | 1 | 1.73 | 0.00173 | 1.73 | 0.01 | 0.02 | 0.53 | 1 | 529.9
| 0128-CYA-00-79 | RE-29043 | CAEXD603529 | FG-18-111 | 11.23 | 20.4 | 6.16 | 11.37 | 20.4 | 1.29 | 0.8 | 1.73 | 0.001384 | 1.384 | 0.008 | 0.016 | 0.424 | 1 | 423.92
| 0128-CYA-00-80 | RE-29044 | CAEXD603531 | FG-18-112 | 11.35 | 19.8 | 7.58 | 11.08 | 19.9 | 6.52 | 1.1 | 1.73 | 0.001903 | 1.903 | 0.011 | 0.022 | 0.583 | 1 | 582.88
| 0128-CYA-00-81 | RE-29045 | CAEXD603543 | FG-18-113 | 11.39 | 19.6 | 8.76 | 11.24 | 20.4 | 7.52 | 1 | 1.73 | 0.00173 | 1.73 | 0.01 | 0.02 | 0.53 | 1 | 529.9
| 0128-CYA-00-82 | RE-29046 | CAEXD604062 | FG-18-89 | 11.48 | 19.2 | 7.38 | 11.39 | 20.1 | 4.75 | 1 | 1.73 | 0.00173 | 1.73 | 0.01 | 0.02 | 0.53 | 1 | 529.9
| 0128-CYA-00-83 | RE-29047 | CAEXD604071 | FG-18-90 | 11.25 | 19.6 | 8.27 | 11.09 | 20.3 | 7.31 | 1.1 | 1.73 | 0.001903 | 1.903 | 0.011 | 0.022 | 0.583 | 1 | 582.88
| 0128-CYA-00-84 | RE-29048 | CAEXD604144 | FG-18-91 | 11.18 | 20.6 | 7.61 | 10.65 | 20.6 | 4.8 | 0.8 | 1.73 | 0.001384 | 1.384 | 0.008 | 0.016 | 0.424 | 1 | 423.92
| 0128-CYA-00-85 | RE-29049 | CAEXD604327 | FG-18-96 | 10.68 | 19.3 | 7.07 | 10.4 | 19.6 | 5.75 | 0.8 | 1.73 | 0.001384 | 1.384 | 0.008 | 0.016 | 0.424 | 1 | 423.92
| 0128-CYA-00-86 | RE-29050 | CAEXD604359 | FG-18-97 | 11.13 | 19 | 8.27 | 10.95 | 19.5 | 7.07 | 1 | 1.73 | 0.00173 | 1.73 | 0.01 | 0.02 | 0.53 | 1 | 529.9
| 0128-CYA-00-87 | RE-29051 | CAEXD604377 | FG-18-98 | 11.28 | 19 | 8.41 | 11.04 | 19.9 | 7.13 | 0.9 | 1.73 | 0.001557 | 1.557 | 0.009 | 0.018 | 0.477 | 1 | 476.91
| 0128-CYA-00-88 | RE-29052 | CAEXD604377-d | FG-18-98 | 11.22 | 19.3 | 8.31 | 11.06 | 19.8 | 7.21 | 1 | 1.73 | 0.00173 | 1.73 | 0.01 | 0.02 | 0.53 | 1 | 529.9
| 0128-CYA-00-114 | RE-30115 | BLANC |  | 11.71 | 19.5 | 8 | 11.82 | 19.8 | 6.05 |  | 1.73 | 0 | 0 | 0 | 0 | 0
| 0128-CYA-00-89 | RE-29053 | CAEXD604486 | FG-18-121 | 10.46 | 21.6 | 7.53 | 10.13 | 21.7 | 4.27 | 0.9 | 1.73 | 0.001557 | 1.557 | 0.009 | 0.018 | 0.477 | 1 | 476.91
| 0128-CYA-00-90 | RE-29054 | CAEXD604493 | FG-18-122 | 10.89 | 21.6 | 7.87 | 10.3 | 21.9 | 4.08 | 0.7 | 1.73 | 0.001211 | 1.211 | 0.007 | 0.014 | 0.371 | 1 | 370.93
| 0128-CYA-00-91 | RE-29055 | CAEXD604496 | FG-18-123 | 11.5 | 21.4 | 8.69 | 11.1 | 21.8 | 5.85 | 1.1 | 1.73 | 0.001903 | 1.903 | 0.011 | 0.022 | 0.583 | 1 | 582.88
| 0128-CYA-00-92 | RE-29056 | CAEXD604524 | FG-18-124 | 11.45 | 21.6 | 9.46 | 11.09 | 21.8 | 6.66 | 0.9 | 1.73 | 0.001557 | 1.557 | 0.009 | 0.018 | 0.477 | 1 | 476.91
| 0128-CYA-00-93 | RE-29057 | CAEXD604527 | FG-18-125 | 11.22 | 21.6 | 10.3 | 10.78 | 21.7 | 7.48 | 0.9 | 1.73 | 0.001557 | 1.557 | 0.009 | 0.018 | 0.477 | 1 | 476.91
| 0128-CYA-00-94 | RE-29058 | CAEXD605389 | FG-18-07/ | 11.39 | 21.6 | 8.7 | 11.07 | 21.5 | 5.33 | 0.9 | 1.73 | 0.001557 | 1.557 | 0.009 | 0.018 | 0.477 | 1 | 476.91
FG-18-08
| 0128-CYA-00-95 | RE-29059 | CAEXD605395 | AJOUT | 11.52 | 20.6 | 8.14 | 11.03 | 20.7 | 3.98 | 0.8 | 1.73 | 0.001384 | 1.384 | 0.008 | 0.016 | 0.424 | 1 | 423.92
| 0128-CYA-00-96 | RE-29060 | CAEXD605399 | AJOUT | 11.64 | 19.9 | 8.46 | 11.3 | 20.3 | 6.09 | 0.9 | 1.73 | 0.001557 | 1.557 | 0.009 | 0.018 | 0.477 | 1 | 476.91
| 0128-CYA-00-97 | RE-29061 | CAEXD605417 | FG-18-06 | 11.58 | 19.7 | 9.38 | 11.23 | 20.3 | 7.7 | 1 | 1.73 | 0.00173 | 1.73 | 0.01 | 0.02 | 0.53 | 1 | 529.9
| 0128-CYA-00-98 | RE-29062 | CAEXD605427 | FG-18-05 | 11.48 | 19.8 | 9.72 | 11.2 | 19.9 | 8.25 | 0.8 | 1.73 | 0.001384 | 1.384 | 0.008 | 0.016 | 0.424 | 1 | 423.92
| 0128-CYA-00-99 | RE-29063 | CAEXD605427-d | FG-18-05 | 11.46 | 19.9 | 9.62 | 11.19 | 20.1 | 8.53 | 0.3 | 8.64 | 0.002592 | 2.592 | 0.015 | 0.031 | 0.794 | 1 | 793.92
| 0128-CYA-00-100 | RE-29064 | CAEXD605428 | FG-18-02/ | 11.4 | 20.1 | 8.15 | 11.07 | 19.9 | 4.09 | 0.3 | 8.64 | 0.002592 | 2.592 | 0.015 | 0.031 | 0.794 | 1 | 793.92
FG-18-03
| 0128-CYA-00-101 | RE-29065 | CAEXD605435 | FG-18-01/ | 11.4 | 19.1 | 9.62 | 11.01 | 19.4 | 8.43 | 0.4 | 8.64 | 0.003456 | 3.456 | 0.02 | 0.041 | 1.059 | 1 | 1058.57
FG-18-119
| 0128-CYA-00-102 | RE-29066 | CAEXD605442 | FG-18-04 | 11.39 | 19.2 | 9.45 | 10.91 | 19.3 | 8.34 | 0.1 | 8.64 | 0.000864 | 0.864 | 0.005 | 0.01 | 0.265 | 1 | 264.64
| 0128-CYA-00-103 | RE-29067 | CAEXD605460 | AJOUT | 9.77 | 18.6 | 8.72 | 12.09 | 19.3 | 2.35 | 0.3 | 8.64 | 0.002592 | 2.592 | 0.015 | 0.031 | 0.794 | 1 | 793.92
| 0128-CYA-00-104 | RE-29068 | CAEXD605482 | FG-18-100 | 11.5 | 19.2 | 8.29 | 11.08 | 19.4 | 6.32 | 0.2 | 8.64 | 0.001728 | 1.728 | 0.01 | 0.02 | 0.529 | 1 | 529.28
| 0128-CYA-00-105 | RE-29069 | CAEXD605497 | FG-18-101 | 10.94 | 20.1 | 8.63 | 10.6 | 19.6 | 7.05 | 0.4 | 8.64 | 0.003456 | 3.456 | 0.02 | 0.041 | 1.059 | 1 | 1058.57
| 0128-CYA-00-106 | RE-29070 | CAEXD606043 | FG-18-114 | 11.14 | 19.1 | 9.25 | 10.63 | 18.8 | 7.68 | 0.2 | 8.64 | 0.001728 | 1.728 | 0.01 | 0.02 | 0.529 | 1 | 529.28
| 0128-CYA-00-107 | RE-29071 | CAEXD606051 | FG-18-115 | 10.19 | 18.4 | 7.74 | 9.88 | 18 | 3.63 | 0.2 | 8.64 | 0.001728 | 1.728 | 0.01 | 0.02 | 0.529 | 1 | 529.28
| 0128-CYA-00-108 | RE-29072 | CAEXD606063 | FG-18-116 | 11.42 | 18.3 | 9.59 | 11 | 18.3 | 8.08 | 0.3 | 8.64 | 0.002592 | 2.592 | 0.015 | 0.031 | 0.794 | 1 | 793.92
| 0128-CYA-00-109 | RE-29073 | CAEXD606189 | FG-18-120 | 11.26 | 18.6 | 9.2 | 10.74 | 18.5 | 7.74 | 0.4 | 8.64 | 0.003456 | 3.456 | 0.02 | 0.041 | 1.059 | 1 | 1058.57
| 0128-CYA-00-110 | RE-29074 | CAEXD606189-d | FG-18-120 | 11.28 | 19.2 | 9.12 | 10.74 | 18.7 | 7.99 | 0.3 | 8.64 | 0.002592 | 2.592 | 0.015 | 0.031 | 0.794 | 1 | 793.92
| 0128-CYA-00-115 | RE-30116 | BLANC |  | 11.87 | 19.7 | 9.79 | 11.63 | 18.2 | 6.24 |  | 8.64 | 0 | 0 | 0 | 0 | 0

## R_Récupération_µcyan
Résultats du test géométallurgique - récupération aurifère
No essai | Échantillon RE (solution mère) | Échantillon RE (rejet solide) | Échantillon | Numéro | Lithologie mineure | Lithologie modifée par F.Guillevic | Teneur en or analysée | Teneur en or recalculée | Teneur en or de la solution mère | Teneur en or du rejet solide | Part d'or dans rejet | Récupération aurifère (%) / Part d'or dans solution mère (%)
|  |  | CAEXD | Personnel |  |  | (g/t) | (g/t) | (g/t) | (g/t) | (%)
0128-CYA-00-01 | RE-28965 | RE-29078 | CAEXD591508 | FG-18-35 | S9E |  | 0.531 | 0.575 | 0.153 | 0.14 | 24.34 | 75.66
0128-CYA-00-02 | RE-28966 | RE-29079 | CAEXD591509 | FG-18-36 | S9E | S9E/S9D | 0.968 | 1.139 | 0.337 | 0.2 | 17.563 | 82.44
0128-CYA-00-03 | RE-28967 | RE-29080 | CAEXD591525 | FG-18-37 | S9E |  | 9.67 | 13.249 | 4.575 | 0.3 | 2.264 | 97.74
0128-CYA-00-04 | RE-28968 | RE-29081 | CAEXD591527 | FG-18-38 | V4A |  | 0.049 | 0.146 | 0.046 | 0.015 | 10.302 | 89.7
0128-CYA-00-05 | RE-28969 | RE-29082 | CAEXD591528 | FG-18-39 | V4A |  | 0.031 | 0.08 | 0.023 | 0.015 | 18.778 | 81.22
0128-CYA-00-06 | RE-28970 | RE-29083 | CAEXD591529 | FG-18-40 | V4A |  | 0.154 | 0.147 | 0.047 | 0.015 | 10.224 | 89.78
0128-CYA-00-07 | RE-28971 | RE-29084 | CAEXD591531 | FG-18-41 | S9E |  | 1.85 | 2.225 | 0.787 | 0.05 | 2.247 | 97.75
0128-CYA-00-08 | RE-28972 | RE-29085 | CAEXD591549 | FG-18-43 | V4A |  | 0.032 | 0.068 | 0.019 | 0.015 | 22.074 | 77.93
0128-CYA-00-09 | RE-28973 | RE-29086 | CAEXD591551 | FG-18-44 | V4A |  | 0.017 | 0.037 | 0.008 | 0.015 | 40.595 | 59.41
0128-CYA-00-10 | RE-28974 | RE-29087 | CAEXD592687 | FG-18-54 | S9D |  | 0.054 | 0.233 | 0.079 | 0.015 | 6.444 | 93.56
0128-CYA-00-11 | RE-28975 | RE-29088 | CAEXD592687-d | FG-18-54 | S9D |  | 0.054 | 0.06 | 0.015 | 0.015 | 26.6 | 73.43
0128-CYA-00-12 | RE-28976 | RE-29089 | CAEXD592706 | FG-18-55 | S9E | S9E/S9D | 4.3 | 4.086 | 1.352 | 0.2 | 4.895 | 95.11
0128-CYA-00-13 | RE-28977 | RE-29090 | CAEXD592715 | FG-18-56 | S9E | S9E/S9D | 0.944 | 0.872 | 0.257 | 0.16 | 18.348 | 81.65
0128-CYA-00-14 | RE-28978 | RE-29091 | CAEXD592727 | FG-18-57 | S9E |  | 0.496 | 0.471 | 0.148 | 0.06 | 12.731 | 87.27
0128-CYA-00-15 | RE-28979 | RE-29092 | CAEXD592730 | FG-18-58 | V4A |  | 0.111 | 0.105 | 0.026 | 0.03 | 28.584 | 71.42
0128-CYA-00-16 | RE-28980 | RE-29093 | CAEXD592852 | FG-18-45 | S3 |  | 0.191 | 0.138 | 0.044 | 0.015 | 10.83 | 89.17
0128-CYA-00-17 | RE-28981 | RE-29094 | CAEXD592855 | FG-18-46 | S9E | S9E/S9D | 1.055 | 0.944 | 0.308 | 0.1 | 10.598 | 89.4
0128-CYA-00-18 | RE-28982 | RE-29095 | CAEXD592857 | FG-18-47 | S9E |  | 0.143 | 0.587 | 0.184 | 0.07 | 11.925 | 88.08
0128-CYA-00-19 | RE-28983 | RE-29096 | CAEXD592867 | FG-18-48 | S9E | S9E/S9D | 0.274 | 0.201 | 0.069 | 0.015 | 7.478 | 92.52
0128-CYA-00-20 | RE-28984 | RE-29097 | CAEXD592873 | FG-18-49 | V4A |  | 0.068 | 0.022 | 0.003 | 0.015 | 68.793 | 31.21
0128-CYA-00-21 | RE-28985 | RE-29098 | CAEXD592887 | FG-18-50 | S9E | S9E/S9D | 1.425 | 3.049 | 1.023 | 0.16 | 5.248 | 94.75
0128-CYA-00-22 | RE-28986 | RE-29099 | CAEXD592887-d | FG-18-50 | S9E | SE9/S9D | 1.425 | 3.21 | 1.041 | 0.23 | 7.2 | 92.83
0128-CYA-00-23 | RE-28987 | RE-29100 | CAEXD593349 | FG-18-62 | S9E |  | 1.98 | 3.202 | 1.114 | 0.19 | 5.934 | 94.07
0128-CYA-00-24 | RE-28988 | RE-29101 | CAEXD593360 | FG-18-63 | S9E |  | 4.04 | 3.509 | 1.135 | 0.2 | 5.7 | 94.3
0128-CYA-00-25 | RE-28989 | RE-29102 | CAEXD593364 | FG-18-64 | S9E |  | 1.78 | 1.831 | 0.549 | 0.21 | 11.471 | 88.53
0128-CYA-00-26 | RE-28990 | RE-29103 | CAEXD593367 | FG-18-65 | S9D |  | 0.31 | 0.326 | 0.107 | 0.015 | 4.603 | 95.4
0128-CYA-00-27 | RE-28991 | RE-29104 | CAEXD593387 | FG-18-66 | V4A |  | 0.187 | 0.305 | 0.099 | 0.015 | 4.919 | 95.08
0128-CYA-00-28 | RE-28992 | RE-29105 | CAEXD593392 | FG-18-67 | V4A |  | 0.243 | 0.284 | 0.094 | 0.015 | 5.274 | 94.73
0128-CYA-00-29 | RE-28993 | RE-29106 | CAEXD593395 | FG-18-68-A | S9E | S9E/S9D | 0.119 | 0.203 | 0.066 | 0.015 | 7.382 | 92.62
0128-CYA-00-30 | RE-28994 | RE-29107 | CAEXD601103 | AJOUT | S9E |  | 0.136 | 0.102 | 0.029 | 0.015 | 14.725 | 85.28
0128-CYA-00-31 | RE-28995 | RE-29108 | CAEXD594384 | FG-18-52 | S9D |  | 0.026 | 0.097 | 0.028 | 0.015 | 15.4 | 84.6
0128-CYA-00-32 | RE-28996 | RE-29109 | CAEXD594400 | FG-18-53 | S9D |  | 0.578 | 0.671 | 0.183 | 0.14 | 20.857 | 79.14
0128-CYA-00-33 | RE-28997 | RE-29110 | CAEXD594400-d | FG-18-53 | S9D |  | 0.578 | 0.63 | 0.168 | 0.15 | 23.8 | 76.23
0128-CYA-00-34 | RE-28998 | RE-29111 | CAEXD594786 | FG-18-59 | S9D | S9D/S9E | 2.09 | 2.514 | 0.802 | 0.11 | 4.375 | 95.63
0128-CYA-00-35 | RE-28999 | RE-29112 | CAEXD594800 | FG-18-60 | V4A |  | 0.207 | 0.236 | 0.055 | 0.07 | 29.621 | 70.38
0128-CYA-00-36 | RE-29000 | RE-29113 | CAEXD594801 | FG-18-61 | V4A |  | 0.171 | 0.339 | 0.098 | 0.05 | 14.753 | 85.25
0128-CYA-00-37 | RE-29001 | RE-29114 | CAEXD600356 | FG-18-68 | S9E | S9E/S9D | 0.06 | 0.208 | 0.064 | 0.015 | 7.214 | 92.79
0128-CYA-00-38 | RE-29002 | RE-29115 | CAEXD600888 | FG-18-92 | S9D |  | 3.22 | 3.424 | 0.998 | 0.24 | 7.009 | 92.99
0128-CYA-00-39 | RE-29003 | RE-29116 | CAEXD600891 | FG-18-93 | S9D |  | 0.173 | 0.141 | 0.04 | 0.015 | 10.607 | 89.39
0128-CYA-00-40 | RE-29004 | RE-29117 | CAEXD600919 | FG-18-94 | V4A |  | 0.012 | 0.05 | 0.012 | 0.015 | 29.734 | 70.27
0128-CYA-00-41 | RE-29005 | RE-29118 | CAEXD600939 | FG-18-95 | V4A |  | 0.0025 | 0.045 | 0.01 | 0.015 | 33.309 | 66.69
0128-CYA-00-42 | RE-29006 | RE-29119 | CAEXD601019 | FG-18-88 | S9E |  | 4.61 | 5.361 | 1.647 | 0.32 | 5.969 | 94.03
0128-CYA-00-43 | RE-29007 | RE-29120 | CAEXD601068 | FG-18-79 | S10_sSi/ |  | 15.3 | 16.379 | 5.319 | 1.01 | 6.167 | 93.83
S10_mSi
0128-CYA-00-44 | RE-29008 | RE-29121 | CAEXD601068-d | FG-18-79 | S10_sSi/ |  | 15.3 | 16.72 | 5.369 | 1.01 | 6 | 93.96
S10_mSi
0128-CYA-00-45 | RE-29009 | RE-29122 | CAEXD601071 | FG-18-80 | S9E |  | 1.1 | 1.157 | 0.325 | 0.16 | 13.828 | 86.17
0128-CYA-00-46 | RE-29010 | RE-29123 | CAEXD601082 | FG-18-81 | S9E |  | 3.35 | 4.425 | 1.409 | 0.16 | 3.616 | 96.38
0128-CYA-00-47 | RE-29011 | RE-29124 | CAEXD601088 | FG-18-82 | S9E |  | 7.87 | 7.383 | 2.308 | 0.55 | 7.449 | 92.55
0128-CYA-00-48 | RE-29012 | RE-29125 | CAEXD601102 | FG-18-83 | S9E |  | 0.05 | 0.071 | 0.018 | 0.015 | 21.159 | 78.84
0128-CYA-00-49 | RE-29013 | RE-29126 | CAEXD601109 | FG-18-84 | S9E |  | 2.81 | 2.724 | 0.835 | 0.18 | 6.608 | 93.39
0128-CYA-00-50 | RE-29014 | RE-29127 | CAEXD601116 | FG-18-85 | S9E |  | 1.385 | 1.37 | 0.392 | 0.18 | 13.143 | 86.86
0128-CYA-00-51 | RE-29015 | RE-29128 | CAEXD601133 | FG-18-86 | V4A |  | 0.137 | 0.216 | 0.052 | 0.06 | 27.773 | 72.23
0128-CYA-00-52 | RE-29016 | RE-29129 | CAEXD601148 | FG-18-87 | V4A |  | 0.0025 | 0.022 | 0.003 | 0.015 | 66.94 | 33.06
0128-CYA-00-53 | RE-29017 | RE-29130 | CAEXD601294 | FG-18-69 | S9E |  | 0.51 | 1.705 | 0.104 | 1.39 | 81.523 | 18.48
0128-CYA-00-54 | RE-29018 | RE-29131 | CAEXD601313 | FG-18-70 | S9E |  | 8.09 | 5.89 | 1.991 | 0.2 | 3.396 | 96.6
0128-CYA-00-55 | RE-29019 | RE-29132 | CAEXD601313-d | FG-18-70 | S9E |  | 8.09 | 6.83 | 1.97 | 0.86 | 12.6 | 87.41
0128-CYA-00-56 | RE-29020 | RE-29133 | CAEXD601347 | FG-18-71 | V4A |  | 0.161 | 0.044 | 0.01 | 0.015 | 34.179 | 65.82
0128-CYA-00-57 | RE-29021 | RE-29134 | CAEXD601358 | FG-18-72 | S9E |  | 2.81 | 2.47 | 0.781 | 0.12 | 4.859 | 95.14
0128-CYA-00-58 | RE-29022 | RE-29135 | CAEXD601362 | FG-18-73 | S9E |  | 39.5 | 40.614 | 12.98 | 1.83 | 4.506 | 95.49
0128-CYA-00-59 | RE-29023 | RE-29136 | CAEXD601484 | FG-18-74 | S9E |  | 0.455 | 0.976 | 0.296 | 0.1 | 10.244 | 89.76
0128-CYA-00-60 | RE-29024 | RE-29137 | CAEXD601489 | FG-18-75 | S9E |  | 29.1 | 13.797 | 4.396 | 0.87 | 6.306 | 93.69
0128-CYA-00-61 | RE-29025 | RE-29138 | CAEXD601508 | FG-18-76 | S9D |  | 0.717 | 0.759 | 0.179 | 0.24 | 31.607 | 68.39
0128-CYA-00-62 | RE-29026 | RE-29139 | CAEXD601522 | FG-18-77 | S9E |  | 4.58 | 4.395 | 1.111 | 1.02 | 23.207 | 76.79
0128-CYA-00-63 | RE-29027 | RE-29140 | CAEXD601530 | FG-18-78 | V4A |  | 0.099 | 0.134 | 0.032 | 0.04 | 29.771 | 70.23
0128-CYA-00-64 | RE-29028 | RE-29141 | CAEXD601798 | FG-18-102 | S9D |  | 1.89 | 2.144 | 0.654 | 0.18 | 8.395 | 91.61
0128-CYA-00-65 | RE-29029 | RE-29142 | CAEXD601808 | FG-18-103 | S9D |  | 0.451 | 0.476 | 0.135 | 0.07 | 14.712 | 85.29
0128-CYA-00-66 | RE-29030 | RE-29143 | CAEXD601808-d | FG-18-103 | S9D |  | 0.451 | 0.44 | 0.124 | 0.07 | 15.8 | 84.18
0128-CYA-00-67 | RE-29031 | RE-29144 | CAEXD601810 | FG-18-104 | S9D |  | 0.121 | 0.315 | 0.072 | 0.11 | 34.892 | 65.11
0128-CYA-00-68 | RE-29032 | RE-29145 | CAEXD601819 | FG-18-105 | V4A |  | 0.144 | 0.232 | 0.054 | 0.07 | 30.163 | 69.84
0128-CYA-00-69 | RE-29033 | RE-29146 | CAEXD602992 | FG-18-126 | S9E |  | 2.8 | 2.619 | 0.798 | 0.24 | 9.163 | 90.84
0128-CYA-00-70 | RE-29034 | RE-29147 | CAEXD602994 | FG-18-127 | S9E |  | 0.148 | 0.326 | 0.089 | 0.05 | 15.328 | 84.67
0128-CYA-00-71 | RE-29035 | RE-29148 | CAEXD603006 | FG-18-128 | S9E |  | 5.48 | 5.871 | 1.606 | 1.17 | 19.927 | 80.07
0128-CYA-00-72 | RE-29036 | RE-29149 | CAEXD603009 | FG-18-129 | V4A |  | 0.548 | 0.577 | 0.156 | 0.11 | 19.056 | 80.94
0128-CYA-00-73 | RE-29037 | RE-29150 | CAEXD603490 | FG-18-106 | S9E |  | 3.24 | 3.621 | 0.939 | 0.79 | 21.819 | 78.18
0128-CYA-00-74 | RE-29038 | RE-29151 | CAEXD603492 | FG-18-107 | S9E |  | 14 | 12.77 | 3.488 | 2.42 | 18.951 | 81.05
0128-CYA-00-75 | RE-29039 | RE-29152 | CAEXD603494 | FG-18-108 | S9E |  | 14.45 | 15.839 | 4.592 | 2.32 | 14.648 | 85.35
0128-CYA-00-76 | RE-29040 | RE-29153 | CAEXD603495 | FG-18-109 | S9E |  | 4.67 | 4.832 | 1.417 | 0.73 | 15.109 | 84.89
0128-CYA-00-77 | RE-29041 | RE-29154 | CAEXD603495-d | FG-18-109 | S9E |  | 4.67 | 4.16 | 1.233 | 0.59 | 14.2 | 85.82
0128-CYA-00-78 | RE-29042 | RE-29155 | CAEXD603505 | FG-18-110 | S9D |  | 2.84 | 2.449 | 0.68 | 0.49 | 20.005 | 80
0128-CYA-00-79 | RE-29043 | RE-29156 | CAEXD603529 | FG-18-111 | S9E |  | 20.6 | 22.887 | 6.911 | 3.28 | 14.331 | 85.67
0128-CYA-00-80 | RE-29044 | RE-29157 | CAEXD603531 | FG-18-112 | V4A |  | 0.485 | 0.649 | 0.216 | 0.04 | 6.159 | 93.84
0128-CYA-00-81 | RE-29045 | RE-29158 | CAEXD603543 | FG-18-113 | V4A |  | 0.0025 | 0.061 | 0.015 | 0.015 | 24.611 | 75.39
0128-CYA-00-82 | RE-29046 | RE-29159 | CAEXD604062 | FG-18-89 | S9E | S9E/S9D | 1.915 | 1.916 | 0.509 | 0.42 | 21.919 | 78.08
0128-CYA-00-83 | RE-29047 | RE-29160 | CAEXD604071 | FG-18-90 | V4A |  | 0.039 | 0.042 | 0.009 | 0.015 | 35.341 | 64.66
0128-CYA-00-84 | RE-29048 | RE-29161 | CAEXD604144 | FG-18-91 | S9E |  | 0.537 | 0.576 | 0.143 | 0.14 | 24.315 | 75.69
0128-CYA-00-85 | RE-29049 | RE-29162 | CAEXD604327 | FG-18-96 | S9E |  | 0.294 | 0.298 | 0.085 | 0.05 | 16.752 | 83.25
0128-CYA-00-86 | RE-29050 | RE-29163 | CAEXD604359 | FG-18-97 | V4A |  | 0.145 | 0.338 | 0.097 | 0.06 | 17.775 | 82.23
0128-CYA-00-87 | RE-29051 | RE-29164 | CAEXD604377 | FG-18-98 | V4A |  | 0.247 | 0.26 | 0.057 | 0.09 | 34.588 | 65.41
0128-CYA-00-88 | RE-29052 | RE-29165 | CAEXD604377-d | FG-18-98 | V4A |  | 0.247 | 0.48 | 0.125 | 0.09 | 18.7 | 81.28
0128-CYA-00-89 | RE-29053 | RE-29166 | CAEXD604486 | FG-18-121 | S9E |  | 24.2 | 26.049 | 7.146 | 4.42 | 16.968 | 83.03
0128-CYA-00-90 | RE-29054 | RE-29167 | CAEXD604493 | FG-18-122 | S9E |  | 31.8 | 30.043 | 8.862 | 3.67 | 12.216 | 87.78
0128-CYA-00-91 | RE-29055 | RE-29168 | CAEXD604496 | FG-18-123 | S9D |  | 0.418 | 0.598 | 0.144 | 0.17 | 28.439 | 71.56
0128-CYA-00-92 | RE-29056 | RE-29169 | CAEXD604524 | FG-18-124 | S9D |  | 0.432 | 0.592 | 0.159 | 0.12 | 20.259 | 79.74
0128-CYA-00-93 | RE-29057 | RE-29170 | CAEXD604527 | FG-18-125 | V4A |  | 0.265 | 0.319 | 0.084 | 0.07 | 21.914 | 78.09
0128-CYA-00-94 | RE-29058 | RE-29171 | CAEXD605389 | FG-18-07/ | S9D |  | 1.32 | 1.973 | 0.56 | 0.29 | 14.701 | 85.3
FG-18-08
0128-CYA-00-95 | RE-29059 | RE-29172 | CAEXD605395 | AJOUT | S9E |  | 7.05 | 7.121 | 2.091 | 0.93 | 13.06 | 86.94
0128-CYA-00-96 | RE-29060 | RE-29173 | CAEXD605399 | AJOUT | S9D |  | 2.47 | 2.624 | 0.702 | 0.52 | 19.82 | 80.18
0128-CYA-00-97 | RE-29061 | RE-29174 | CAEXD605417 | FG-18-06 | S9D | S9D/V4A | 0.108 | 0.243 | 0.073 | 0.03 | 12.36 | 87.64
0128-CYA-00-98 | RE-29062 | RE-29175 | CAEXD605427 | FG-18-05 | V4A |  | 0.061 | 0.08 | 0.022 | 0.015 | 18.684 | 81.32
0128-CYA-00-99 | RE-29063 | RE-29176 | CAEXD605427-d | FG-18-05 | V4A |  | 0.061 | 0.08 | 0.023 | 0.02 | 17.9 | 82.05
0128-CYA-00-100 | RE-29064 | RE-29177 | CAEXD605428 | FG-18-02/ | S9E |  | 4.26 | 4.13 | 1.216 | 0.31 | 7.507 | 92.49
FG-18-03
0128-CYA-00-101 | RE-29065 | RE-29178 | CAEXD605435 | FG-18-01/ | V4A |  | 0.076 | 0.154 | 0.046 | 0.015 | 9.714 | 90.29
FG-18-119
0128-CYA-00-102 | RE-29066 | RE-29179 | CAEXD605442 | FG-18-04 | V4A |  | 0.097 | 0.146 | 0.042 | 0.015 | 10.267 | 89.73
0128-CYA-00-103 | RE-29067 | RE-29180 | CAEXD605460 | AJOUT | S9D |  | 8.01 | 8.217 | 2.351 | 0.64 | 7.788 | 92.21
0128-CYA-00-104 | RE-29068 | RE-29181 | CAEXD605482 | FG-18-100 | V4A |  | 0.742 | 0.898 | 0.26 | 0.08 | 8.907 | 91.09
0128-CYA-00-105 | RE-29069 | RE-29182 | CAEXD605497 | FG-18-101 | V4A |  | 0.048 | 0.125 | 0.036 | 0.015 | 12.026 | 87.97
0128-CYA-00-106 | RE-29070 | RE-29183 | CAEXD606043 | FG-18-114 | V4A |  | 0.438 | 0.742 | 0.238 | 0.015 | 2.021 | 97.98
0128-CYA-00-107 | RE-29071 | RE-29184 | CAEXD606051 | FG-18-115 | S9E |  | 15.9 | 21.537 | 6.831 | 0.62 | 2.879 | 97.12
0128-CYA-00-108 | RE-29072 | RE-29185 | CAEXD606063 | FG-18-116 | V4A |  | 0.014 | 0.132 | 0.037 | 0.015 | 11.329 | 88.67
0128-CYA-00-109 | RE-29073 | RE-29186 | CAEXD606189 | FG-18-120 | V4A |  | 0.577 | 0.556 | 0.166 | 0.03 | 5.393 | 94.61
0128-CYA-00-110 | RE-29074 | RE-29187 | CAEXD606189-d | FG-18-120 | V4A |  | 0.577 | 0.59 | 0.159 | 0.09 | 15.2 | 84.84
0128-CYA-00-111 | RE-30112 |  | BLANC | [5 empty] | 0 | ND
0128-CYA-00-112 | RE-30113 |  | BLANC | [5 empty] | 0.02 | ND
0128-CYA-00-113 | RE-30114 |  | BLANC | [5 empty] | 0.01 | ND
0128-CYA-00-114 | RE-30115 |  | BLANC | [5 empty] | 0 | ND
0128-CYA-00-115 | RE-30116 |  | BLANC | [5 empty] | ND | ND
MOYENNE | [11 empty] | 83.23
Médiane | [11 empty] | 86.17
Écart-type | [11 empty] | 13.46
MOYENNE S9E | [11 empty] | 86.55
Médiane | [11 empty] | 87.78
Écart-type | [11 empty] | 12.95
MOYENNE S9D | [11 empty] | 85.74
Médiane | [11 empty] | 87.64
Écart-type | [11 empty] | 8.48
MOYENNE V4 | [11 empty] | 77.77
Médiane | [11 empty] | 81.08
Écart-type | [11 empty] | 15.7

## Résultats_PN_PA
Résultats du test PN-PA
| Données de départ |  |  | Test de Fizz |  |  | Calcul Fizz avec % C(tot) |  | Titration | [5 empty] | Calcul |  | PNN | NPR | PGA |  | Lithologie
| Masse (g) | % C(tot) | % S(tot) | Taux Fizz | Vol. HCl | N HCl | V. HCl (0.1 M) | V. HCl (0.5 M) | pH initial | N. NaOH | V(NaOH) init. | V(NaOH) fin. | V. NaOH | pH final | PN | PA | PN-PA | PN/PA | PN-PA | PN/PA
CAEXD591508 | 2.08 | 0.36 | 1.63 | Faible | 40 | 0.1 | 12.47 | 2.49 | 5.41 | 0.1 | 1.5 | 2.4 | 0.9 | 7.41 | 27.81 | 50.94 | -23.13 | 0.55 | Générateur d'acide | Générateur d'acide | S9E
CAEXD591527 | 2.04 | 0.82 | 0.12 | Modéré | 40 | 0.5 | 27.86 | 5.57 | 4.63 | 0.1 | 2.6 | 4.5 | 1.9 | 7.07 | 63.62 | 3.75 | 59.87 | 16.96 | Non générateur d'acide | Non générateur d'acide | V4A
CAEXD591551 | 2.08 | 2.23 | 0.03 | Modéré | 40 | 0.5 | 77.24 | 15.45 | 1.79 | 0.1 | 4.5 | 16.4 | 11.9 | 7.04 | 157.07 | 0.94 | 156.13 | 167.54 | Non générateur d'acide | Non générateur d'acide | V4A
CAEXD592687 | 1.97 | 0.35 | 0.78 | Modéré | 40 | 0.5 | 11.48 | 2.3 | 7.07 | 0.1 | 1.6 | 1.6 |  | 7.07 | 29.14 | 24.38 | 4.77 | 1.2 | Incertain | Incertain | S9D
CAEXD592706 | 2.02 | 0.26 | 2.41 | Faible | 40 | 0.1 | 8.75 | 1.75 | 5.74 | 0.1 | 1.7 | 1.9 | 0.2 | 7.3 | 21.15 | 75.31 | -54.16 | 0.28 | Générateur d'acide | Générateur d'acide | S9E
CAEXD592852 | 2.03 | 0.09 | 3.85 | Nul | 20 | 0.1 | 3.04 | 0.61 | 3.9 | 0.1 | 2 | 4.3 | 2.3 | 7.07 | 1.83 | 120.31 | -118.48 | 0.02 | Générateur d'acide | Générateur d'acide | S3
CAEXD592857 | 2 | 0.32 | 2.44 | Nul | 20 | 0.1 | 10.66 | 2.13 | 4.18 | 0.1 | 4.3 | 5.5 | 1.2 | 7.06 | 23.64 | 76.25 | -52.61 | 0.31 | Générateur d'acide | Générateur d'acide | S9E
CAEXD593360 | 2.01 | 0.42 | 3.58 | Modéré | 40 | 0.5 | 14.06 | 2.81 | 5.45 | 0.1 | 5.5 | 6.1 | 0.6 | 7.04 | 33.48 | 111.88 | -78.4 | 0.3 | Générateur d'acide | Générateur d'acide | S9E
CAEXD593392 | 2.04 | 0.54 | 0.08 | Faible | 40 | 0.1 | 18.34 | 3.67 | 4.59 | 0.1 | 6.1 | 7.1 | 1 | 7.07 | 42.51 | 2.5 | 40.01 | 17 | Non générateur d'acide | Non générateur d'acide | V4A
CAEXD594786 | 2.02 | 0.58 | 2.24 | Modéré | 40 | 0.5 | 19.51 | 3.9 | 6.01 | 0.1 | 7.1 | 7.2 | 0.1 | 7.26 | 48.04 | 70 | -21.96 | 0.69 | Générateur d'acide | Générateur d'acide | S9D
CAEXD597926 | 2.03 | 0.33 | 0.07 | Nul | 20 | 0.1 | 11.16 | 2.23 | 4.61 | 0.1 | 7.2 | 7.8 | 0.6 | 7.33 | 26 | 2.19 | 23.81 | 11.88 | Non générateur d'acide | Non générateur d'acide | V4A
CAEXD597929 | 2.05 | 1.4 | 0.03 | Modéré | 40 | 0.5 | 47.79 | 9.56 | 4.56 | 0.1 | 7.8 | 9.1 | 1.3 | 7.1 | 113.39 | 0.94 | 112.46 | 120.95 | Non générateur d'acide | Non générateur d'acide | V4A
CAEXD597929-d | 2.02 | 1.41 | 0.04 | Modéré | 40 | 0.5 | 47.43 | 9.49 | 3.97 | 0.1 | 9.1 | 10.7 | 1.6 | 7.01 | 113.44 | 1.25 | 112.19 | 90.75 | Non générateur d'acide | Non générateur d'acide | V4A
CAEXD597932 | 2.03 | 1.79 | 0.015 | Modéré | 40 | 0.5 | 60.51 | 12.1 | 2.9 | 0.1 | 10.7 | 13.7 | 3 | 7.19 | 141.65 | 0.47 | 141.18 | 302.18 | Non générateur d'acide | Non générateur d'acide | V4A
CAEXD597935 | 1.99 | 1.72 | 0.05 | Modéré | 40 | 0.5 | 57 | 11.4 | 6.04 | 0.1 | 13.7 | 13.9 | 0.2 | 7.11 | 142.71 | 1.56 | 141.14 | 91.33 | Non générateur d'acide | Non générateur d'acide | V4A
CAEXD597937 | 2.02 | 0.53 | 0.1 | Nul | 20 | 0.1 | 17.83 | 3.57 | 3.98 | 0.1 | 13.9 | 15.3 | 1.4 | 7.13 | 40.66 | 3.13 | 37.54 | 13.01 | Non générateur d'acide | Non générateur d'acide | V4A
CAEXD600939 | 1.99 | 2.14 | 0.05 | Modéré | 40 | 0.5 | 70.91 | 14.18 | 2.14 | 0.1 | 2 | 10.3 | 8.3 | 7.27 | 157.32 | 1.56 | 155.76 | 100.69 | Non générateur d'acide | Non générateur d'acide | V4A
CAEXD601019 | 2.01 | 0.65 | 4.5 | Fort | 80 | 0.5 | 21.76 | 4.35 | 6.53 | 0.1 | 10.3 | 10.4 | 0.1 | 7.18 | 53.87 | 140.63 | -86.75 | 0.38 | Générateur d'acide | Générateur d'acide | S9E
CAEXD601068 | 2 | 0.66 | 5.59 | Modéré | 40 | 0.5 | 21.98 | 4.4 | 4.73 | 0.1 | 10.4 | 13.3 | 2.9 | 7.04 | 47.7 | 174.69 | -126.99 | 0.27 | Générateur d'acide | Générateur d'acide | S10
CAEXD601068-d | 2.03 | 0.67 | 5.77 | Modéré | 40 | 0.5 | 22.65 | 4.53 | 4.94 | 0.1 | 13.4 | 17.2 | 3.8 | 7 | 46.43 | 180.31 | -133.89 | 0.26 | Générateur d'acide | Générateur d'acide | S10
CAEXD601294 | 1.98 | 0.94 | 1.35 | Fort | 80 | 0.5 | 30.99 | 6.2 | 7.18 | 0.1 | 1.3 | 1.3 |  | 7.18 | 78.27 | 42.19 | 36.08 | 1.86 | Non générateur d'acide | Incertain | S9E
CAEXD601484 | 2.02 | 0.37 | 2.12 | Modéré | 40 | 0.5 | 12.45 | 2.49 | 5.87 | 0.1 | 1.3 | 1.4 | 0.1 | 7.32 | 30.56 | 66.25 | -35.69 | 0.46 | Générateur d'acide | Générateur d'acide | S9E
CAEXD601798 | 2.01 | 0.17 | 1.3 | Faible | 40 | 0.1 | 5.69 | 1.14 | 6.04 | 0.1 | 1.5 | 1.6 | 0.1 | 7.25 | 13.91 | 40.63 | -26.72 | 0.34 | Générateur d'acide | Générateur d'acide | S9D
CAEXD602994 | 2 | 0.37 | 1.58 | Modéré | 40 | 0.5 | 12.32 | 2.46 | 5.29 | 0.1 | 1.6 | 2.3 | 0.7 | 7.25 | 29.06 | 49.38 | -20.32 | 0.59 | Générateur d'acide | Générateur d'acide | S9E
CAEXD603494 | 2.02 | 0.89 | 11.3 | Fort | 80 | 0.5 | 29.94 | 5.99 | 4.89 | 0.1 | 2.3 | 8.9 | 6.6 | 7.01 | 57.77 | 353.13 | -295.36 | 0.16 | Générateur d'acide | Générateur d'acide | S9E
CAEXD603543 | 2.03 | 1.84 | 0.03 | Modéré | 40 | 0.5 | 62.2 | 12.44 | 3.42 | 0.1 | 8.9 | 15.2 | 6.3 | 7.24 | 137.68 | 0.94 | 136.75 | 146.86 | Non générateur d'acide | Non générateur d'acide | V4A
CAEXD604144 | 2 | 1.04 | 4.83 | Modéré | 40 | 0.5 | 34.64 | 6.93 | 4.61 | 0.1 | 15.2 | 20.3 | 5.1 | 7.28 | 73.84 | 150.94 | -77.1 | 0.49 | Générateur d'acide | Générateur d'acide | S9E
CAEXD604496 | 2.02 | 0.3 | 0.56 | Modéré | 40 | 0.5 | 10.09 | 2.02 | 6.66 | 0.1 | 0.3 | 0.35 | 0.05 | 7.09 | 24.85 | 17.5 | 7.35 | 1.42 | Incertain | Incertain | S9D
CAEXD604527 | 2 | 0.99 | 0.28 | Modéré | 40 | 0.5 | 32.97 | 6.59 | 5.69 | 0.1 | 0.4 | 0.6 | 0.2 | 7.5 | 81.93 | 8.75 | 73.18 | 9.36 | Non générateur d'acide | Non générateur d'acide | V4A
CAEXD605395 | 2.02 | 0.62 | 3.79 | Fort | 80 | 0.5 | 20.86 | 4.17 | 5.49 | 0.1 | 0.6 | 1.6 | 1 | 7.01 | 49.15 | 118.44 | -69.29 | 0.41 | Générateur d'acide | Générateur d'acide | S9E
CAEXD605460 | 2.01 | 0.55 | 5.66 | Faible | 40 | 0.1 | 18.41 | 3.68 | 3.89 | 0.1 | 1.6 | 9.5 | 7.9 | 7.02 | 26.14 | 176.88 | -150.73 | 0.15 | Générateur d'acide | Générateur d'acide | S9D
CAEXD605482 | 2.03 | 0.6 | 0.11 | Modéré | 40 | 0.5 | 20.28 | 4.06 | 6.85 | 0.1 | 9.5 | 9.55 | 0.05 | 7.79 | 49.83 | 3.44 | 46.4 | 14.5 | Non générateur d'acide | Non générateur d'acide | V4A

## Résultats_NAG
Résultats du test NAG
| Données de départ | NAGpH | Titration (à pH de 7) | [6 empty] | Titration (à pH de 4.5) | [6 empty] | NAG |  | PGA |  |  | Lithologie
| Masse (g) |  | pH initial | N. NaOH | V(NaOH) init. | V(NaOH) fini. | V. NaOH | pH final | pH initial |  | N. NaOH | V(NaOH) init. | V(NaOH) fini. | V. NaOH | pH final | pH 4.5 |  | pH 7 | Avec NAG (pH 4.5) | Avec NAG (pH 7) | Avec NAGpH
CAEXD591508 | 2.51 | 3.27 | 3.27 | 0.1 | 1.9 | 4.4 | 3.7 | 7.02 | 3.27 |  | 0.1 | 0.7 | 1.9 | 1.2 | 4.5 | 2.34 |  | 5.54 | Potentiel de générateur d'acide faible | Générateur d'acide | Potentiel de génération d'acide faible ou élevé | S9E
CAEXD591527 | 2.55 | 6.19 | 6.19 | 0.1 | 7.6 | 8.9 | 1.3 | 7.04 | 6.19 |  | 0.1 | 7.6 | 7.6 |  | 6.19 |  |  | 1.03 | Non générateur d'acide | Potentiel de générateur d'acide faible | Non générateur d'acide | V4A
CAEXD591551 | 2.49 | 6.72 | 6.72 | 0.1 | 8.9 | 9.3 | 0.4 | 7.02 | 6.72 |  | 0.1 | 8.9 | 8.9 |  | 6.72 |  |  | 0.29 | Non générateur d'acide | Potentiel de générateur d'acide faible | Non générateur d'acide | V4A
CAEXD592687 | 2.54 | 6.15 | 6.15 | 0.1 | 4.5 | 5.6 | 1.1 | 7 | 6.15 |  | 0.1 | 4.5 | 4.5 |  | 6.15 |  |  | 0.88 | Non générateur d'acide | Potentiel de générateur d'acide faible | Non générateur d'acide | S9D
CAEXD592706 | 2.51 | 2.51 | 2.51 | 0.1 | 14.5 | 21.1 | 18.6 | 7.01 | 2.53 |  | 0.1 | 2.5 | 14.5 | 12 | 4.5 | 23.43 |  | 36.31 | Générateur d'acide | Générateur d'acide | Potentiel de génération d'acide faible ou élevé | S9E
CAEXD592852 | 2.53 | 2.15 | 2.15 | 0.1 | 0.4 | 8.6 | 48.9 | 7.45 | 2.16 |  | 0.1 | 22.3 | 18.4 | 40.7 | 4.5 | 78.83 |  | 111.45 | Générateur d'acide | Générateur d'acide | Potentiel de génération d'acide faible ou élevé | S3
CAEXD592857 | 2.5 | 2.53 | 2.53 | 0.1 | 0.8 | 6.5 | 19.6 | 7.02 | 2.52 |  | 0.1 | 8.6 | 22.5 | 13.9 | 4.5 | 27.24 |  | 37.96 | Générateur d'acide | Générateur d'acide | Potentiel de génération d'acide faible ou élevé | S9E
CAEXD593360 | 2.5 | 2.52 | 2.52 | 0.1 | 0.1 | 8.3 | 26.3 | 7 | 2.52 |  | 0.1 | 6.5 | 24.6 | 18.1 | 4.5 | 35.48 |  | 51.14 | Générateur d'acide | Générateur d'acide | Potentiel de génération d'acide faible ou élevé | S9E
CAEXD593392 | 2.52 | 6.44 | 6.44 | 0.1 | 6 | 7.1 | 1.1 | 7.02 | 6.44 |  | 0.1 | 6 | 6 |  | 6.44 |  |  | 0.84 | Non générateur d'acide | Potentiel de générateur d'acide faible | Non générateur d'acide | V4A
CAEXD594786 | 2.53 | 3.36 | 3.36 | 0.1 | 2.5 | 7.3 | 6.8 | 7.01 | 3.36 |  | 0.1 | 0.5 | 2.5 | 2 | 4.51 | 3.87 |  | 9.92 | Potentiel de générateur d'acide faible | Générateur d'acide | Potentiel de génération d'acide faible ou élevé | S9D
CAEXD597926 | 2.53 | 6.86 | 6.86 | 0.1 | 5.7 | 6 | 0.3 | 7 | 6.86 |  | 0.1 | 5.7 | 5.7 |  | 6.86 |  |  | 0.21 | Non générateur d'acide | Potentiel de générateur d'acide faible | Non générateur d'acide | V4A
CAEXD597929 | 2.51 | 7.06 | 7.06 | 0.1 | 6 | 6 |  | 7.06 | 7.06 |  | 0.1 | 6 | 6 |  | 7.06 |  |  |  | Non générateur d'acide | Non générateur d'acide | Non générateur d'acide | V4A
CAEXD597929-d | 2.5 | 6.99 | 6.99 | 0.1 | 10.1 | 10.15 | 0.05 | 7.01 | 6.99 |  | 0.1 | 10.1 | 10.1 |  | 6.99 |  |  | 0.04 | Non générateur d'acide | Potentiel de générateur d'acide faible | Non générateur d'acide | V4A
CAEXD597932 | 2.5 | 6.88 | 6.88 | 0.1 | 9.9 | 10.1 | 0.2 | 7 | 6.88 |  | 0.1 | 9.9 | 9.9 |  | 6.88 |  |  | 0.14 | Non générateur d'acide | Potentiel de générateur d'acide faible | Non générateur d'acide | V4A
CAEXD597935 | 2.5 | 7.01 | 7.01 | 0.1 | 9.9 | 9.9 |  | 7.01 | 7.01 |  | 0.1 | 9.9 | 9.9 |  | 7.01 |  |  |  | Non générateur d'acide | Non générateur d'acide | Non générateur d'acide | V4A
CAEXD597937 | 2.53 | 6.62 | 6.62 | 0.1 | 9.3 | 9.9 | 0.6 | 7.01 | 6.62 |  | 0.1 | 9.3 | 9.3 |  | 6.62 |  |  | 0.44 | Non générateur d'acide | Potentiel de générateur d'acide faible | Non générateur d'acide | V4A
CAEXD600939 | 2.51 | 6.56 | 6.56 | 0.1 | 3.9 | 4.8 | 0.9 | 7.01 | 6.56 |  | 0.1 | 3.9 | 3.9 |  | 6.56 |  |  | 0.67 | Non générateur d'acide | Potentiel de générateur d'acide faible | Non générateur d'acide | V4A
CAEXD601019 | 2.58 | 2.41 | 2.41 | 0.1 | 1 | 8.8 | 26.7 | 7.03 | 2.41 |  | 0.1 | 0.7 | 19.6 | 18.9 | 4.51 | 35.9 |  | 54.29 | Générateur d'acide | Générateur d'acide | Potentiel de génération d'acide faible ou élevé | S9E
CAEXD601068 | 2.54 | 2.21 | 2.21 | 0.1 | 12 | 24 | 47.4 | 7.01 | 2.21 |  | 0.1 | 24.3 | 11.1 | 35.4 | 4.51 | 68.29 |  | 105.1 | Générateur d'acide | Générateur d'acide | Potentiel de génération d'acide faible ou élevé | S10
CAEXD601068-d | 2.5 | 2.25 | 2.25 | 0.1 | 9.6 | 2.1 | 46.5 | 7.1 | 2.25 |  | 0.1 | 20 | 14.8 | 34.8 | 4.51 | 68.21 |  | 101.27 | Générateur d'acide | Générateur d'acide | Potentiel de génération d'acide faible ou élevé | S10
CAEXD601294 | 2.53 | 6.23 | 6.23 | 0.1 |  | 0.2 | 0.2 | 7.47 | 6.23 |  | 0.1 |  |  |  | 6.23 |  |  | 0.16 | Non générateur d'acide | Potentiel de générateur d'acide faible | Non générateur d'acide | S9E
CAEXD601484 | 2.49 | 2.87 | 2.87 | 0.1 | 14.2 | 20.1 | 11.3 | 7.01 | 2.87 |  | 0.1 | 8.8 | 14.2 | 5.4 | 4.54 | 10.63 |  | 19.29 | Générateur d'acide | Générateur d'acide | Potentiel de génération d'acide faible ou élevé | S9E
CAEXD601798 | 2.51 | 2.91 | 2.91 | 0.1 | 5.9 | 9.2 | 8 | 7.15 | 2.91 |  | 0.1 | 1.2 | 5.9 | 4.7 | 4.72 | 9.18 |  | 13.47 | Générateur d'acide | Générateur d'acide | Potentiel de génération d'acide faible ou élevé | S9D
CAEXD602994 | 2.52 | 3.25 | 3.25 | 0.1 | 2.1 | 14.8 | 14.3 | 7.03 | 3.25 |  | 0.1 | 0.5 | 2.1 | 1.6 | 4.53 | 3.11 |  | 21.56 | Potentiel de générateur d'acide faible | Générateur d'acide | Potentiel de génération d'acide faible ou élevé | S9E
CAEXD603494 | 2.52 | 2.37 | 2.37 | 0.1 | 11.9 | 19.3 | 68.2 | 7 | 2.37 |  | 0.1 | 24.4 | 12.6 | 37 | 4.5 | 71.94 |  | 141 | Générateur d'acide | Générateur d'acide | Potentiel de génération d'acide faible ou élevé | S9E
CAEXD603543 | 2.51 | 6.6 | 6.6 | 0.1 | 1 | 1.7 | 0.7 | 7.03 | 6.6 |  | 0.1 | 1 | 1 |  | 6.6 |  |  | 0.52 | Non générateur d'acide | Potentiel de générateur d'acide faible | Non générateur d'acide | V4A
CAEXD604144 | 2.5 | 2.67 | 2.67 | 0.1 | 12 | 19.7 | 17.1 | 7.1 | 2.67 |  | 0.1 | 2.6 | 12 | 9.4 | 4.51 | 18.42 |  | 31.38 | Générateur d'acide | Générateur d'acide | Potentiel de génération d'acide faible ou élevé | S9E
CAEXD604496 | 2.51 | 5.97 | 5.97 | 0.1 | 4.8 | 6 | 1.2 | 7.02 | 5.97 |  | 0.1 | 4.8 | 4.8 |  | 5.97 |  |  | 0.98 | Non générateur d'acide | Potentiel de générateur d'acide faible | Non générateur d'acide | S9D
CAEXD604527 | 2.52 | 6.55 | 6.55 | 0.1 | 3.3 | 3.9 | 0.6 | 7 | 6.55 |  | 0.1 | 3.3 | 3.3 |  | 6.55 |  |  | 0.45 | Non générateur d'acide | Potentiel de générateur d'acide faible | Non générateur d'acide | V4A
CAEXD605395 | 2.54 | 2.6 | 2.6 | 0.1 | 1 | 8.8 | 20.3 | 7 | 2.6 |  | 0.1 | 8.8 | 21.3 | 12.5 | 4.52 | 24.11 |  | 38.26 | Générateur d'acide | Générateur d'acide | Potentiel de génération d'acide faible ou élevé | S9E
CAEXD605460 | 2.54 | 2.19 | 2.19 | 0.1 | 8.4 | 3.8 | 53.2 | 7.24 | 2.19 |  | 0.1 | 24.7 | 16.3 | 41 |  | 79.09 |  | 119.03 | Générateur d'acide | Générateur d'acide | Potentiel de génération d'acide faible ou élevé | S9D
CAEXD605482 | 2.52 | 6.34 | 6.34 | 0.1 | 1.7 | 3.3 | 1.6 | 6.34 | 6.34 |  | 0.1 | 1.7 | 1.7 |  | 6.34 |  |  | 1.24 | Non générateur d'acide | Potentiel de générateur d'acide faible | Non générateur d'acide | V4A

## Résultats_SFE
Résultats du test SFE
n.a non analysé, le tube a fui dans le transport
|  |  |  | Be | B | Na | Mg | Mg | Al | Si | P | S | S | Cl | Cl | K | Ti | Ti | V | Cr | Cr | Mn | Fe | Fe | Ni | Co | Ni | Ni | Cu | Cu | Zn | As | Se | Sr | Sr | Mo | Pd | Ag | Cd | Sn | Sb | Te | Te | Te | Ba | Au | Tl | Pb | Pb | Bi | U
|  |  | Isotope | 9 | 11 | 23 | 24 | 25 | 27 | 29 | 31 | 33 | 34 | 35 | 37 | 39 | 47 | 49 | 51 | 52 | 53 | 55 | 56 | 57 | 58 | 59 | 60 | 62 | 63 | 65 | 66 | 75 | 82 | 87 | 88 | 95 | 105 | 107 | 111 | 118 | 121 | 125 | 126 | 128 | 137 | 197 | 205 | 206 | 208 | 209 | 238
|  |  | Unité | ppm | ppm | ppm | ppm | ppm | ppm | ppm | ppm | ppm | ppm | ppm | ppm | ppm | ppm | ppm | ppm | ppm | ppm | ppm | ppm | ppm | ppm | ppm | ppm | ppm | ppm | ppm | ppm | ppm | ppm | ppm | ppm | ppm | ppm | ppm | ppm | ppm | ppm | ppm | ppm | ppm | ppm | ppm | ppm | ppm | ppm | ppm | ppm
|  |  | Limite de détection (ppm) | 0.0003 | 0.05 | 0.3 | 0.06 | 0.07 | 0.28 | 4.09 | 0.26 | 16.86 | 46.93 | 16 | 195 | 1 | 0.003 | 0.004 | 0.007 | 0.002 | 0.02 | 0.002 | 0.5 | 0.4 | 0.03 | 0.0003 | 0.03 | 0.03 | 0.04 | 0.04 | 0.6 | 0.02 | 0.001 | 0.002 | 0.001 | 0.0004 | 0.002 | 0.004 | 0.006 | 0.003 | 0.0012 | 0.0009 | 0.001 | 0.001 | 0.003 | 0.005 | 0.0006 | 0.002 | 0.002 | 0.0002 | 0.0001
|  |  | Si inférieur à l.d.d | 0.0002 | 0.03 |  |  |  | 0.14 | 2 | 0.13 | 8 | 23 | 8 | 97 | 0.5 | 0.0015 | 0.002 | 0.0035 | 0.001 | 0.01 | 0.001 | 0.3 | 0.2 | 0.01 | 0.0001 | 0.01 | 0.01 | 0.02 | 0.02 | 0.3 | 0.01 | 0.0006 | 0.001 | 0.0004 | 0.0002 | 0.001 | 0.002 | 0.003 | 0.001 | 0.0006 | 0.0005 | 0.0005 | 0.0005 | 0.001 | 0.003 | 0.0003 | 0.001 | 0.001 | 0.0001 | 0.0001
|  |  | Médiane des blancs d'analyses retranchée à l'analyse | 1e-05 | 0.025 | 0.8 | 0.09 | 0.09 | Cd | 0.7 | 0.05 | 9.2 | 18 | 8.1 | 11.3 | 0.7 | 0.006 | 0.007 | 0.005 | 0.009 | 0.02 | 0.007 | 0.4 | 0.08 | 0.05 | 0.0003 | 0.05 | 0.05 | 0.1 | 0.1 | 0.24 | 0.01 | 0.003 | 0.004 | 0.002 | 0.0001 | 0.0003 | 0.006 | 0.005 | 0.005 | 0.0003 | 0.001 | 0.001 | 0.001 | 0.004 | 0.0003 | 2e-05 | 0.007 | 0.007 | 0.0001 | 0.0002
| TYPE_ | SAMPLE | RE | Be | B | Na | Mg | Mg | Al | Si | P | S | S | Cl | Cl | K | Ti | Ti | V | Cr | Cr | Mn | Fe | Fe | Ni | Co | Ni | Ni | Cu | Cu | Zn | As | Se | Sr | Sr | Mo | Pd | Ag | Cd | Sn | Sb | Te | Te | Te | Ba | Au | Tl | Pb | Pb | Bi | U
TEST
1 | SFE | CAEXD591508 | RE-29492 | 0.00015 | 0.025 | 8.71 | 12.56 | 12.93 | 0.14 | 7.44 | 0.46 | 8 | 23 | 8 | 98 | 60.27 | 0.007 | 0.0376 | 0.009 | 0.011 | 0.01 | 0.038 | 0.3 | 0.8 | 0.3 | 0.0035 | 0.3 | 0.29 | 0.02 | 0.02 | 0.3 | 13.59 | 0.0012 | 0.345 | 0.075 | 0.0804 | 0.001 | 0.002 | 0.003 | 0.0074 | 0.1957 | 0.0005 | 0.0005 | 0.0005 | 0.0366 | 0.003 | 0.0003 | 0.001 | 0.001 | 0.0001 | 0.0001
2 | SFE | CAEXD591509 | RE-29493 | n.a | n.a | n.a | n.a | n.a | n.a | n.a | n.a | n.a | n.a | n.a | n.a | n.a | n.a | n.a | n.a | n.a | n.a | n.a | n.a | n.a | n.a | n.a | n.a | n.a | n.a | n.a | n.a | n.a | n.a | n.a | n.a | n.a | n.a | n.a | n.a | n.a | n.a | n.a | n.a | n.a | n.a | n.a | n.a | n.a | n.a | n.a | n.a
3 | SFE | CAEXD591525 | RE-29494 | 0.00015 | 0.05 | 18.63 | 37.24 | 38.59 | 0.14 | 7.95 | 0.81 | 8 | 23 | 8 | 98 | 67.64 | 0.0098 | 0.0926 | 0.0035 | 0.01 | 0.01 | 0.031 | 0.3 | 1.28 | 0.01 | 0.0026 | 0.01 | 0.01 | 0.02 | 0.02 | 0.3 | 0.23 | 0.0028 | 0.538 | 0.277 | 0.0306 | 0.0065 | 0.0041 | 0.003 | 0.001 | 0.0103 | 0.0005 | 0.0005 | 0.0005 | 0.1003 | 0.0612 | 0.0003 | 0.001 | 0.001 | 0.0001 | 0.0001
4 | SFE | CAEXD591527 | RE-29495 | 0.00015 | 0.05 | 8.31 | 25.35 | 26.18 | 0.14 | 17.52 | 0.42 | 8 | 23 | 8 | 98 | 11.07 | 0.0078 | 0.0116 | 0.039 | 0.053 | 0.059 | 0.007 | 0.3 | 0.69 | 0.03 | 0.002 | 0.03 | 0.03 | 0.02 | 0.02 | 0.3 | 14.63 | 0.0006 | 0.258 | 0.091 | 0.0012 | 0.002 | 0.002 | 0.003 | 0.001 | 0.2345 | 0.0005 | 0.0005 | 0.0005 | 0.014 | 0.003 | 0.0003 | 0.001 | 0.001 | 0.0001 | 0.0001
5 | SFE | CAEXD591528 | RE-29496 | 0.00015 | 0.025 | 10.59 | 21.32 | 22.03 | 0.14 | 16.08 | 1.01 | 8 | 23 | 8 | 98 | 2.5 | 0.0102 | 0.0066 | 0.0368 | 0.051 | 0.056 | 0.007 | 0.3 | 0.54 | 0.01 | 0.002 | 0.01 | 0.01 | 0.02 | 0.02 | 0.3 | 7.76 | 0.0006 | 0.104 | 0.076 | 0.0016 | 0.001 | 0.002 | 0.003 | 0.001 | 0.1463 | 0.0005 | 0.0005 | 0.0005 | 0.0051 | 0.003 | 0.0003 | 0.001 | 0.001 | 0.0001 | 0.0001
6 | SFE | CAEXD591529 | RE-29497 | 0.00015 | 0.1 | 20.06 | 74.85 | 77.46 | 0.44 | 55.92 | 0.55 | 8 | 23 | 8 | 98 | 29.2 | 0.0397 | 0.0508 | 0.1757 | 0.366 | 0.344 | 0.056 | 2.27 | 2.63 | 0.22 | 0.0091 | 0.2 | 0.2 | 0.02 | 0.02 | 0.3 | 68.46 | 0.0006 | 0.643 | 0.193 | 0.0035 | 0.0042 | 0.2052 | 0.003 | 0.001 | 0.3504 | 0.0005 | 0.0005 | 0.0005 | 0.0519 | 0.0095 | 0.0003 | 0.0023 | 0.0025 | 0.0001 | 0.0001
7 | SFE | CAEXD591531 | RE-29498 | 0.00015 | 0.025 | 14.93 | 11.24 | 11.85 | 0.14 | 8.15 | 0.48 | 8 | 23 | 8 | 98 | 33.9 | 0.0256 | 0.0383 | 0.0297 | 0.064 | 0.064 | 0.027 | 0.73 | 0.97 | 0.03 | 0.0019 | 0.01 | 0.01 | 0.02 | 0.02 | 0.3 | 13.1 | 0.0006 | 0.207 | 0.073 | 0.0016 | 0.0022 | 0.002 | 0.003 | 0.001 | 0.1243 | 0.0005 | 0.0005 | 0.0005 | 0.0241 | 0.003 | 0.0003 | 0.004 | 0.0039 | 0.0001 | 0.0001
8 | SFE | CAEXD591549 | RE-29499 | 0.00015 | 0.025 | 7.92 | 25.79 | 26.78 | 0.14 | 24.21 | 0.36 | 8 | 23 | 8 | 98 | 9.13 | 0.012 | 0.0143 | 0.0317 | 0.096 | 0.099 | 0.011 | 0.3 | 0.73 | 0.14 | 0.005 | 0.14 | 0.13 | 0.02 | 0.02 | 0.3 | 32.1 | 0.0006 | 0.294 | 0.154 | 0.0012 | 0.004 | 0.002 | 0.003 | 0.0201 | 0.1276 | 0.0005 | 0.0005 | 0.0005 | 0.0325 | 0.003 | 0.0003 | 0.001 | 0.001 | 0.0001 | 0.0001
9 | SFE | CAEXD591551 | RE-29500 | n.a | n.a | n.a | n.a | n.a | n.a | n.a | n.a | n.a | n.a | n.a | n.a | n.a | n.a | n.a | n.a | n.a | n.a | n.a | n.a | n.a | n.a | n.a | n.a | n.a | n.a | n.a | n.a | n.a | n.a | n.a | n.a | n.a | n.a | n.a | n.a | n.a | n.a | n.a | n.a | n.a | n.a | n.a | n.a | n.a | n.a | n.a | n.a
10 | SFE | CAEXD592687 | RE-29501 | 0.00015 | 0.025 | 11.45 | 16.82 | 17.31 | 0.14 | 12.71 | 0.77 | 8 | 23 | 8 | 98 | 58.62 | 0.0315 | 0.0557 | 0.0285 | 0.021 | 0.022 | 0.047 | 0.3 | 0.95 | 0.55 | 0.0077 | 0.54 | 0.53 | 0.02 | 0.02 | 0.3 | 47.85 | 0.0006 | 0.326 | 0.064 | 0.0034 | 0.001 | 0.002 | 0.003 | 0.001 | 0.8971 | 0.0005 | 0.0005 | 0.0005 | 0.0666 | 0.003 | 0.0003 | 0.001 | 0.001 | 0.0001 | 0.0001
11 | SFE | CAEXD592706 | RE-29503 | 0.00015 | 0.025 | 6.59 | 14.2 | 14.67 | 0.14 | 6.63 | 0.32 | 8 | 23 | 8 | 98 | 70.51 | 0.0075 | 0.0459 | 0.0035 | 0.01 | 0.01 | 0.024 | 0.3 | 0.71 | 0.05 | 0.0018 | 0.05 | 0.05 | 0.02 | 0.02 | 0.3 | 5.43 | 0.0006 | 0.261 | 0.05 | 0.0574 | 0.001 | 0.002 | 0.003 | 0.001 | 0.118 | 0.0005 | 0.0005 | 0.0005 | 0.029 | 0.003 | 0.0003 | 0.001 | 0.001 | 0.0001 | 0.0002
12 | SFE | CAEXD592715 | RE-29504 | 0.00015 | 0.025 | 6.55 | 8.17 | 8.49 | 0.32 | 11.35 | 0.3 | 8 | 23 | 8 | 98 | 75.7 | 0.0361 | 0.0559 | 0.0435 | 0.069 | 0.069 | 0.041 | 1.02 | 1.06 | 0.11 | 0.0042 | 0.1 | 0.1 | 0.02 | 0.02 | 0.3 | 50.79 | 0.0006 | 0.286 | 0.037 | 0.0015 | 0.001 | 0.0086 | 0.003 | 0.0032 | 0.3423 | 0.0005 | 0.0005 | 0.0005 | 0.0284 | 0.003 | 0.0003 | 0.001 | 0.001 | 0.0001 | 0.0001
13 | SFE | CAEXD592727 | RE-29505 | 0.00015 | 0.025 | 8.88 | 20.5 | 21.29 | 0.14 | 19.21 | 0.52 | 8 | 23 | 8 | 98 | 48.77 | 0.0146 | 0.0345 | 0.0416 | 0.034 | 0.033 | 0.02 | 0.3 | 0.93 | 0.46 | 0.0044 | 0.45 | 0.44 | 0.02 | 0.02 | 0.3 | 72.62 | 0.0006 | 0.289 | 0.087 | 0.0012 | 0.0021 | 0.005 | 0.003 | 0.001 | 0.6705 | 0.0005 | 0.0005 | 0.0005 | 0.0481 | 0.003 | 0.0003 | 0.001 | 0.001 | 0.0001 | 0.0001
14 | SFE | CAEXD592730 | RE-29506 | 0.00015 | 0.025 | 5.01 | 16.3 | 17.2 | 0.14 | 14.12 | 0.13 | 8 | 23 | 8 | 98 | 7.07 | 0.022 | 0.0211 | 0.0396 | 0.066 | 0.073 | 0.025 | 0.83 | 0.96 | 0.01 | 0.0018 | 0.01 | 0.01 | 0.02 | 0.02 | 0.3 | 12.98 | 0.0006 | 0.207 | 0.086 | 0.0005 | 0.0024 | 0.002 | 0.003 | 0.001 | 0.0754 | 0.0005 | 0.0005 | 0.0005 | 0.0074 | 0.003 | 0.0003 | 0.001 | 0.001 | 0.0001 | 0.0001
15 | SFE | CAEXD592852 | RE-29507 | 0.00015 | 0.16 | 18.67 | 60.9 | 64.72 | 0.14 | 11.67 | 0.13 | 8 | 23 | 8 | 98 | 38.76 | 0.0162 | 0.1202 | 0.0035 | 0.003 | 0.01 | 12.552 | 0.3 | 1.32 | 0.5 | 0.0226 | 0.5 | 0.48 | 0.02 | 0.02 | 0.3 | 0.05 | 0.0052 | 0.5 | 0.216 | 0.0004 | 0.0055 | 0.002 | 0.003 | 0.001 | 0.0006 | 0.0005 | 0.0005 | 0.0005 | 0.0943 | 0.003 | 0.0003 | 0.001 | 0.001 | 0.0001 | 0.0001
16 | SFE | CAEXD592855 | RE-29508 | 0.00015 | 0.025 | 8.6 | 34.77 | 36.79 | 0.14 | 7.32 | 0.13 | 8 | 23 | 8 | 98 | 67.18 | 0.0036 | 0.1114 | 0.0035 | 0.07 | 0.064 | 0.348 | 0.3 | 2.44 | 0.73 | 0.011 | 0.74 | 0.73 | 0.02 | 0.02 | 0.3 | 3.32 | 0.0042 | 0.691 | 0.371 | 0.0492 | 0.0094 | 0.002 | 0.003 | 0.001 | 0.0786 | 0.0005 | 0.0005 | 0.0005 | 0.087 | 0.003 | 0.0003 | 0.001 | 0.001 | 0.0001 | 0.0003
17 | SFE | CAEXD592857 | RE-29509 | 0.00015 | 0.025 | 9.36 | 49.01 | 51.99 | 0.14 | 10.3 | 0.13 | 8 | 23 | 8 | 98 | 65.16 | 0.0052 | 0.2097 | 0.0035 | 0.003 | 0.01 | 1.153 | 0.3 | 5.23 | 6.73 | 0.1175 | 7.27 | 6.96 | 0.02 | 0.02 | 0.3 | 3.97 | 0.008 | 0.602 | 0.309 | 0.0587 | 0.0076 | 0.002 | 0.003 | 0.001 | 0.1121 | 0.0005 | 0.0005 | 0.0005 | 0.0809 | 0.0061 | 0.0003 | 0.001 | 0.001 | 0.0001 | 0.0002
18 | SFE | CAEXD592867 | RE-29510 | 0.00015 | 0.025 | 11.09 | 18.41 | 19.45 | 0.14 | 10.32 | 0.13 | 8 | 23 | 8 | 98 | 61.24 | 0.0064 | 0.0698 | 0.0035 | 0.007 | 0.01 | 0.085 | 0.3 | 1.38 | 1.14 | 0.0142 | 1.24 | 1.14 | 0.02 | 0.02 | 0.3 | 19.69 | 0.0036 | 0.452 | 0.136 | 0.0391 | 0.0032 | 0.002 | 0.003 | 0.001 | 0.2189 | 0.0005 | 0.0005 | 0.0005 | 0.0442 | 0.003 | 0.0003 | 0.001 | 0.001 | 0.0001 | 0.0001
19 | SFE | CAEXD592873 | RE-29511 | 0.00015 | 0.025 | 5.29 | 1.76 | 1.85 | 0.14 | 12.01 | 0.13 | 8 | 23 | 8 | 98 | 64.87 | 0.0136 | 0.0191 | 0.0964 | 0.078 | 0.074 | 0.005 | 0.3 | 0.2 | 0.01 | 0.0006 | 0.01 | 0.01 | 0.02 | 0.02 | 0.3 | 21.5 | 0.0006 | 0.233 | 0.052 | 0.002 | 0.001 | 0.002 | 0.003 | 0.0044 | 0.0561 | 0.0005 | 0.0005 | 0.0005 | 0.0126 | 0.003 | 0.0003 | 0.001 | 0.001 | 0.0001 | 0.0001
20 | SFE | CAEXD592887 | RE-29512 | 0.00015 | 0.06 | 4.62 | 12.03 | 12.81 | 0.14 | 6.06 | 0.13 | 8 | 23 | 8 | 98 | 53.21 | 0.0095 | 0.0371 | 0.0035 | 0.019 | 0.01 | 0.023 | 0.3 | 0.69 | 0.06 | 0.0013 | 0.07 | 0.06 | 0.02 | 0.02 | 0.3 | 8.18 | 0.0011 | 0.449 | 0.234 | 0.005 | 0.0052 | 0.002 | 0.003 | 0.001 | 0.0227 | 0.0005 | 0.0005 | 0.0005 | 0.1513 | 0.0072 | 0.0003 | 0.001 | 0.001 | 0.0001 | 0.0001
21 | SFE | CAEXD593349 | RE-29515 | 0.00015 | 0.025 | 7.36 | 8.38 | 8.87 | 0.14 | 7.16 | 2.73 | 8 | 23 | 8 | 98 | 50.67 | 0.0206 | 0.0293 | 0.0104 | 0.013 | 0.01 | 0.027 | 0.3 | 0.54 | 0.01 | 0.0011 | 0.01 | 0.01 | 0.02 | 0.02 | 0.3 | 8.99 | 0.0006 | 0.213 | 0.041 | 0.0245 | 0.001 | 0.002 | 0.003 | 0.001 | 0.0623 | 0.0005 | 0.0005 | 0.0005 | 0.0181 | 0.003 | 0.0003 | 0.001 | 0.001 | 0.0001 | 0.0001
22 | SFE | CAEXD593360 | RE-29516 | 0.00015 | 0.025 | 6.54 | 12.44 | 13.16 | 0.14 | 6.02 | 2.41 | 8 | 23 | 8 | 98 | 41.09 | 0.0129 | 0.0243 | 0.0035 | 0.004 | 0.01 | 0.039 | 0.3 | 0.56 | 0.01 | 0.0007 | 0.01 | 0.01 | 0.02 | 0.02 | 0.3 | 3.67 | 0.001 | 0.231 | 0.057 | 0.0352 | 0.001 | 0.002 | 0.003 | 0.001 | 0.083 | 0.0005 | 0.0005 | 0.0005 | 0.0127 | 0.003 | 0.0003 | 0.001 | 0.001 | 0.0001 | 0.0001
23 | SFE | CAEXD593364 | RE-29517 | n.a | n.a | n.a | n.a | n.a | n.a | n.a | n.a | n.a | n.a | n.a | n.a | n.a | n.a | n.a | n.a | n.a | n.a | n.a | n.a | n.a | n.a | n.a | n.a | n.a | n.a | n.a | n.a | n.a | n.a | n.a | n.a | n.a | n.a | n.a | n.a | n.a | n.a | n.a | n.a | n.a | n.a | n.a | n.a | n.a | n.a | n.a | n.a
24 | SFE | CAEXD593367 | RE-29518 | 0.00015 | 0.025 | 7.3 | 21.71 | 23.11 | 0.14 | 20.21 | 2.56 | 8 | 23 | 8 | 98 | 21.23 | 0.0233 | 0.0227 | 0.0869 | 0.053 | 0.053 | 0.006 | 0.3 | 0.64 | 0.17 | 0.0036 | 0.18 | 0.18 | 0.02 | 0.02 | 0.3 | 58.95 | 0.001 | 0.173 | 0.086 | 0.002 | 0.001 | 0.002 | 0.003 | 0.001 | 0.4142 | 0.0005 | 0.0005 | 0.0005 | 0.0135 | 0.003 | 0.0003 | 0.001 | 0.001 | 0.0001 | 0.0001
25 | SFE | CAEXD593387 | RE-29519 | 0.00015 | 0.05 | 5.14 | 88.67 | 94.01 | 0.14 | 33.11 | 2.95 | 8 | 23 | 8 | 98 | 4.21 | 0.0312 | 0.0509 | 0.0338 | 0.036 | 0.038 | 0.008 | 0.3 | 0.67 | 0.98 | 0.0077 | 1.05 | 0.97 | 0.02 | 0.02 | 0.3 | 139.74 | 0.0006 | 0.179 | 0.118 | 0.0009 | 0.0028 | 0.002 | 0.003 | 0.001 | 0.5449 | 0.0005 | 0.0005 | 0.0005 | 0.0118 | 0.003 | 0.0003 | 0.001 | 0.001 | 0.0001 | 0.0001
26 | SFE | CAEXD593392 | RE-29520 | 0.00015 | 0.05 | 4.48 | 70.83 | 74.89 | 0.14 | 32.84 | 2.86 | 8 | 23 | 8 | 98 | 1.15 | 0.028 | 0.0381 | 0.0407 | 0.037 | 0.038 | 0.004 | 0.3 | 0.63 | 0.61 | 0.0054 | 0.62 | 0.61 | 0.02 | 0.02 | 0.3 | 122.75 | 0.0006 | 0.113 | 0.094 | 0.0012 | 0.0024 | 0.002 | 0.003 | 0.001 | 0.298 | 0.0005 | 0.0005 | 0.0005 | 0.0047 | 0.003 | 0.0003 | 0.001 | 0.001 | 0.0001 | 0.0001
27 | SFE | CAEXD593395 | RE-29521 | 0.00015 | 0.025 | 22.33 | 16.36 | 17.22 | 0.14 | 16.18 | 2.32 | 8 | 23 | 8 | 98 | 60.01 | 0.0231 | 0.0244 | 0.0789 | 0.024 | 0.01 | 0.023 | 0.3 | 0.61 | 2.5 | 0.0128 | 2.7 | 2.44 | 0.02 | 0.02 | 0.3 | 159.08 | 0.0006 | 0.406 | 0.132 | 0.0015 | 0.0029 | 0.0142 | 0.003 | 0.001 | 1.569 | 0.0005 | 0.0005 | 0.0005 | 0.0809 | 0.003 | 0.0003 | 0.001 | 0.001 | 0.0001 | 0.0001
28 | SFE | CAEXD594384 | RE-29523 | 0.00015 | 0.08 | 13.09 | 15.57 | 16.47 | 0.14 | 7.15 | 2.76 | 8 | 23 | 8 | 98 | 34.51 | 0.0216 | 0.0378 | 0.0035 | 0.014 | 0.01 | 0.036 | 0.3 | 0.83 | 0.08 | 0.0027 | 0.09 | 0.08 | 0.02 | 0.02 | 0.3 | 4.31 | 0.0006 | 0.215 | 0.039 | 0.0177 | 0.001 | 0.002 | 0.003 | 0.001 | 0.319 | 0.0005 | 0.0005 | 0.0005 | 0.0133 | 0.003 | 0.0003 | 0.001 | 0.001 | 0.0001 | 0.0003
29 | SFE | CAEXD594400-d | RE-29525 | 0.00015 | 0.03 | 16.38 | 6.54 | 6.91 | 0.14 | 8.3 | 2.53 | 8 | 23 | 8 | 98 | 77.54 | 0.05 | 0.06 | 0.03 | 0.08 | 0.08 | 0.03 | 0.5 | 0.62 | 0.01 | 0.0013 | 0.01 | 0.01 | 0.02 | 0.02 | 0.3 | 25.64 | 0.0006 | 0.31 | 0.065 | 0.0014 | 0.001 | 0.002 | 0.003 | 0.001 | 0.11 | 0.0005 | 0.0005 | 0.0005 | 0.08 | 0.003 | 0.0003 | 0.001 | 0.001 | 0.0001 | 0.0003
30 | SFE | CAEXD594786 | RE-29526 | 0.00015 | 0.025 | 8.44 | 18.14 | 19.21 | 0.14 | 5.66 | 2.92 | 8 | 23 | 8 | 98 | 30.28 | 0.0131 | 0.0329 | 0.0035 | 0.003 | 0.01 | 0.053 | 0.3 | 0.74 | 0.08 | 0.002 | 0.09 | 0.08 | 0.02 | 0.02 | 0.3 | 3.31 | 0.0013 | 0.373 | 0.134 | 0.0252 | 0.003 | 0.002 | 0.003 | 0.001 | 0.0751 | 0.0005 | 0.0005 | 0.0005 | 0.0243 | 0.003 | 0.0003 | 0.001 | 0.001 | 0.0001 | 0.0001
31 | SFE | CAEXD594800 | RE-29527 | 0.00015 | 0.025 | 3.3 | 36.22 | 38.5 | 0.14 | 19.99 | 3.25 | 8 | 23 | 8 | 98 | 0.54 | 0.0231 | 0.0116 | 0.0179 | 0.037 | 0.036 | 0.001 | 0.3 | 0.2 | 0.01 | 0.0008 | 0.01 | 0.01 | 0.04 | 0.04 | 0.3 | 29.15 | 0.0006 | 0.121 | 0.109 | 0.0012 | 0.0021 | 0.002 | 0.003 | 0.001 | 0.2639 | 0.0005 | 0.0005 | 0.0005 | 0.0083 | 0.003 | 0.0003 | 0.001 | 0.001 | 0.0001 | 0.0001
32 | SFE | CAEXD594801 | RE-29528 | 0.00015 | 0.025 | 3.86 | 31.96 | 33.84 | 0.14 | 18.18 | 2.76 | 8 | 23 | 8 | 98 | 5.45 | 0.0207 | 0.0146 | 0.0342 | 0.05 | 0.052 | 0.007 | 0.3 | 0.2 | 0.15 | 0.0025 | 0.16 | 0.15 | 0.05 | 0.05 | 0.3 | 37.72 | 0.0011 | 0.187 | 0.094 | 0.0019 | 0.001 | 0.002 | 0.003 | 0.001 | 0.2661 | 0.0005 | 0.0005 | 0.0005 | 0.0379 | 0.003 | 0.0003 | 0.001 | 0.001 | 0.0001 | 0.0001
33 | SFE | CAEXD597926 | RE-29223 | 0.00015 | 0.025 | 11.5 | 21.26 | 21.92 | 0.14 | 9.23 | 0.13 | 8 | 23 | 17.27 | 98 | 1.75 | 0.0015 | 0.002 | 0.0433 | 0.056 | 0.124 | 0.009 | 0.3 | 0.2 | 0.01 | 0.0048 | 0.01 | 0.01 | 0.02 | 0.02 | 0.3 | 2.01 | 0.0006 | 0.099 | 0.088 | 0.0024 | 0.001 | 0.002 | 0.003 | 0.001 | 0.0422 | 0.0005 | 0.0005 | 0.0005 | 0.0064 | 0.003 | 0.0003 | 0.001 | 0.001 | 0.0001 | 0.0001
34 | SFE | CAEXD597927 | RE-29224 | 0.00015 | 0.025 | 11.85 | 29.17 | 30.27 | 0.14 | 22.89 | 0.13 | 8 | 23 | 21.68 | 98 | 0.94 | 0.0088 | 0.0098 | 0.0633 | 0.066 | 0.155 | 0.018 | 0.63 | 0.88 | 0.04 | 0.0158 | 0.04 | 0.04 | 0.02 | 0.02 | 0.3 | 16 | 0.001 | 0.095 | 0.088 | 0.0013 | 0.001 | 0.002 | 0.003 | 0.0063 | 0.0532 | 0.001 | 0.0005 | 0.0005 | 0.001 | 0.003 | 0.0003 | 0.001 | 0.001 | 0.0001 | 0.0001
35 | SFE | CAEXD597928 | RE-29225 | 0.00015 | 0.17 | 12.87 | 18.21 | 18.89 | 0.14 | 13.76 | 0.13 | 8 | 23 | 22.76 | 98 | 6.69 | 0.0132 | 0.0114 | 0.0385 | 0.022 | 0.126 | 0.014 | 0.77 | 1.07 | 0.01 | 0.0041 | 0.01 | 0.01 | 0.08 | 0.08 | 0.3 | 0.38 | 0.0027 | 0.241 | 0.193 | 0.0022 | 0.001 | 0.002 | 0.003 | 0.0052 | 0.0093 | 0.0009 | 0.0005 | 0.001 | 0.1359 | 0.003 | 0.0003 | 0.0063 | 0.0062 | 0.0001 | 0.0001
36 | SFE | CAEXD597929 | RE-29226 | 0.00015 | 0.025 | 10.97 | 15.01 | 15.44 | 0.14 | 19.06 | 0.13 | 8 | 23 | 22.66 | 98 | 17.89 | 0.0115 | 0.0116 | 0.076 | 0.058 | 0.145 | 0.022 | 1.17 | 1.19 | 0.03 | 0.0045 | 0.01 | 0.01 | 0.02 | 0.02 | 0.3 | 8.32 | 0.0006 | 0.308 | 0.137 | 0.0007 | 0.001 | 0.002 | 0.003 | 0.001 | 0.0561 | 0.0005 | 0.0005 | 0.001 | 0.0329 | 0.003 | 0.0003 | 0.001 | 0.001 | 0.0001 | 0.0001
37 | SFE | CAEXD597930 | RE-29228 | 0.00015 | 0.05 | 15.1 | 15.19 | 15.69 | 0.14 | 17.74 | 0.13 | 8 | 23 | 31.64 | 98 | 15.61 | 0.0081 | 0.0088 | 0.0764 | 0.056 | 0.179 | 0.021 | 0.97 | 1.27 | 0.01 | 0.003 | 0.01 | 0.01 | 0.05 | 0.05 | 0.3 | 4.86 | 0.0006 | 0.318 | 0.148 | 0.001 | 0.001 | 0.002 | 0.003 | 0.0084 | 0.0257 | 0.0014 | 0.001 | 0.001 | 0.0158 | 0.003 | 0.0003 | 0.0069 | 0.0075 | 0.0001 | 0.0001
38 | SFE | CAEXD597931 | RE-29229 | 0.00015 | 0.025 | 19.43 | 18.7 | 19.33 | 0.14 | 19.5 | 0.13 | 8 | 23 | 8 | 98 | 2.61 | 0.0081 | 0.0041 | 0.0285 | 0.045 | 0.052 | 0.006 | 0.76 | 0.86 | 0.01 | 0.0024 | 0.01 | 0.01 | 4.35 | 4.37 | 0.3 | 6.41 | 0.0006 | 0.242 | 0.21 | 0.0029 | 0.0048 | 0.0156 | 0.003 | 0.0045 | 0.0218 | 0.0005 | 0.0005 | 0.0005 | 0.0088 | 0.0245 | 0.0003 | 0.001 | 0.001 | 0.0001 | 0.0001
39 | SFE | CAEXD597932 | RE-29230 | 0.00015 | 0.05 | 25.89 | 10.86 | 11.13 | 0.33 | 30.79 | 2.78 | 8 | 23 | 8 | 98 | 16.1 | 0.0401 | 0.0163 | 0.0187 | 0.044 | 0.043 | 0.023 | 1.55 | 1.31 | 0.03 | 0.0023 | 0.01 | 0.01 | 0.04 | 0.04 | 0.3 | 0.11 | 0.0006 | 0.185 | 0.075 | 0.0014 | 0.001 | 0.002 | 0.003 | 0.001 | 0.0158 | 0.0005 | 0.001 | 0.0005 | 0.0211 | 0.003 | 0.0003 | 0.0133 | 0.0139 | 0.0003 | 0.0001
40 | SFE | CAEXD597933 | RE-29231 | 0.00015 | 0.025 | 7.65 | 21.97 | 22.69 | 0.14 | 23.86 | 0.13 | 8 | 23 | 8 | 98 | 0.96 | 0.0117 | 0.002 | 0.0224 | 0.031 | 0.031 | 0.005 | 0.3 | 0.55 | 0.01 | 0.004 | 0.01 | 0.01 | 0.02 | 0.02 | 0.3 | 9.34 | 0.0006 | 0.153 | 0.142 | 0.0005 | 0.0035 | 0.0049 | 0.003 | 0.001 | 0.0275 | 0.0005 | 0.0005 | 0.0005 | 0.0112 | 0.003 | 0.0003 | 0.001 | 0.001 | 0.0001 | 0.0001
41 | SFE | CAEXD597934 | RE-29232 | 0.00015 | 0.025 | 76.72 | 5.45 | 5.57 | 0.38 | 19.93 | 11.01 | 8 | 23 | 8 | 98 | 24.6 | 0.0885 | 0.0418 | 0.0271 | 0.04 | 0.038 | 0.018 | 1.24 | 1.07 | 0.01 | 0.0015 | 0.01 | 0.01 | 0.06 | 0.05 | 0.3 | 0.46 | 0.0006 | 0.143 | 0.05 | 0.0051 | 0.001 | 0.002 | 0.003 | 0.001 | 0.0248 | 0.0005 | 0.0005 | 0.0005 | 0.0144 | 0.003 | 0.0003 | 0.0071 | 0.0071 | 0.0001 | 0.0001
42 | SFE | CAEXD597935 | RE-29233 | 0.00015 | 0.025 | 15.52 | 13.73 | 14.16 | 0.14 | 26.4 | 1.1 | 8 | 23 | 8 | 98 | 19.26 | 0.0287 | 0.0187 | 0.0301 | 0.052 | 0.049 | 0.015 | 0.98 | 0.99 | 0.03 | 0.0059 | 0.01 | 0.01 | 0.04 | 0.02 | 0.3 | 14.68 | 0.0006 | 0.236 | 0.126 | 0.0011 | 0.0039 | 0.002 | 0.003 | 0.0125 | 0.0221 | 0.0005 | 0.0005 | 0.0005 | 0.0297 | 0.003 | 0.0003 | 0.0035 | 0.0035 | 0.0001 | 0.0001
43 | SFE | CAEXD597936 | RE-29234 | 0.00015 | 0.025 | 22.11 | 2.08 | 2.13 | 4.73 | 16.54 | 0.6 | 8 | 23 | 8 | 98 | 18.65 | 0.2604 | 0.2487 | 0.026 | 0.012 | 0.01 | 0.056 | 4.69 | 3.52 | 0.01 | 0.0013 | 0.01 | 0.01 | 0.02 | 0.02 | 0.3 | 0.23 | 0.0006 | 0.187 | 0.029 | 0.0035 | 0.001 | 0.002 | 0.003 | 0.001 | 0.014 | 0.0005 | 0.0005 | 0.0005 | 0.0365 | 0.003 | 0.0003 | 0.0049 | 0.0044 | 0.0001 | 0.0016
44 | SFE | CAEXD597937 | RE-29236 | 0.00015 | 0.025 | 21.41 | 22.33 | 22.94 | 0.14 | 21.96 | 2.1 | 8 | 23 | 8 | 98 | 0.67 | 0.0195 | 0.0058 | 0.0156 | 0.024 | 0.025 | 0.026 | 0.51 | 0.68 | 0.01 | 0.0025 | 0.01 | 0.01 | 0.02 | 0.02 | 0.3 | 1.43 | 0.0006 | 0.063 | 0.058 | 0.0015 | 0.001 | 0.002 | 0.003 | 0.001 | 0.1846 | 0.0005 | 0.0005 | 0.0005 | 0.0064 | 0.003 | 0.0003 | 0.0051 | 0.0049 | 0.0001 | 0.0001
45 | SFE | CAEXD597938 | RE-29237 | 0.00015 | 0.06 | 13.51 | 15.75 | 16.19 | 3.59 | 17.22 | 0.63 | 8 | 23 | 8 | 98 | 8.25 | 0.0146 | 0.008 | 0.0232 | 0.04 | 0.041 | 0.013 | 0.56 | 0.72 | 0.01 | 0.0019 | 0.01 | 0.01 | 0.04 | 0.02 | 0.3 | 3.52 | 0.0006 | 0.236 | 0.115 | 0.0012 | 0.0025 | 0.002 | 0.003 | 0.0066 | 0.0266 | 0.0005 | 0.0005 | 0.0005 | 0.027 | 0.003 | 0.0003 | 0.0041 | 0.004 | 0.0001 | 0.0001
46 | SFE | CAEXD600356 | RE-29529 | n.a | n.a | n.a | n.a | n.a | n.a | n.a | n.a | n.a | n.a | n.a | n.a | n.a | n.a | n.a | n.a | n.a | n.a | n.a | n.a | n.a | n.a | n.a | n.a | n.a | n.a | n.a | n.a | n.a | n.a | n.a | n.a | n.a | n.a | n.a | n.a | n.a | n.a | n.a | n.a | n.a | n.a | n.a | n.a | n.a | n.a | n.a | n.a
47 | SFE | CAEXD600888 | RE-29530 | n.a | n.a | n.a | n.a | n.a | n.a | n.a | n.a | n.a | n.a | n.a | n.a | n.a | n.a | n.a | n.a | n.a | n.a | n.a | n.a | n.a | n.a | n.a | n.a | n.a | n.a | n.a | n.a | n.a | n.a | n.a | n.a | n.a | n.a | n.a | n.a | n.a | n.a | n.a | n.a | n.a | n.a | n.a | n.a | n.a | n.a | n.a | n.a
48 | SFE | CAEXD600891 | RE-29531 | 0.00015 | 0.12 | 15.28 | 53.9 | 57.06 | 0.14 | 13.69 | 3.69 | 8 | 23 | 8 | 98 | 45.22 | 0.0327 | 0.1285 | 0.0035 | 0.016 | 0.01 | 8.373 | 0.75 | 2.12 | 9.3 | 0.2225 | 10 | 9.8 | 0.04 | 0.05 | 0.3 | 5.91 | 0.009 | 0.508 | 0.253 | 0.0191 | 0.0055 | 0.002 | 0.003 | 0.001 | 0.085 | 0.0005 | 0.0005 | 0.0005 | 0.3681 | 0.003 | 0.0003 | 0.0157 | 0.0154 | 0.0001 | 0.0001
49 | SFE | CAEXD600919 | RE-29532 | 0.00015 | 0.025 | 3.9 | 62.85 | 66.84 | 0.14 | 22 | 3.83 | 8 | 23 | 8 | 98 | 0.5 | 0.0276 | 0.0305 | 0.0196 | 0.059 | 0.059 | 0.005 | 0.3 | 0.2 | 0.25 | 0.0049 | 0.26 | 0.25 | 0.04 | 0.04 | 0.3 | 60.22 | 0.0013 | 0.09 | 0.08 | 0.0014 | 0.001 | 0.002 | 0.003 | 0.001 | 0.5874 | 0.0005 | 0.0005 | 0.0005 | 0.0171 | 0.003 | 0.0003 | 0.001 | 0.001 | 0.0001 | 0.0001
50 | SFE | CAEXD600939 | RE-29533 | 0.00015 | 0.025 | 5.02 | 8.23 | 8.73 | 0.14 | 13.94 | 3.4 | 8 | 23 | 8 | 98 | 8.65 | 0.0245 | 0.002 | 0.0219 | 0.02 | 0.022 | 0.004 | 0.3 | 0.2 | 0.01 | 0.0006 | 0.01 | 0.01 | 0.02 | 0.02 | 0.3 | 1.09 | 0.0012 | 0.193 | 0.077 | 0.0024 | 0.001 | 0.002 | 0.003 | 0.001 | 0.0523 | 0.0005 | 0.0005 | 0.0005 | 0.0097 | 0.003 | 0.0003 | 0.001 | 0.001 | 0.0001 | 0.0001
51 | SFE | CAEXD601019 | RE-29534 | 0.00015 | 0.025 | 5.21 | 18.84 | 19.98 | 0.14 | 6.7 | 2.73 | 8 | 23 | 8 | 98 | 23.53 | 0.0149 | 0.0292 | 0.0035 | 0.002 | 0.01 | 0.052 | 0.3 | 0.74 | 0.06 | 0.0018 | 0.06 | 0.06 | 0.02 | 0.02 | 0.3 | 3.16 | 0.0017 | 0.249 | 0.115 | 0.0281 | 0.0026 | 0.002 | 0.003 | 0.001 | 0.0464 | 0.0005 | 0.0005 | 0.0005 | 0.0213 | 0.003 | 0.0003 | 0.001 | 0.001 | 0.0001 | 0.0003
52 | SFE | CAEXD601068 | RE-29535 | 0.00015 | 0.05 | 19.68 | 13.92 | 14.69 | 0.14 | 10.54 | 2.76 | 8 | 23 | 8 | 98 | 44.61 | 0.018 | 0.0446 | 0.0035 | 0.001 | 0.01 | 0.051 | 0.3 | 0.55 | 0.01 | 0.0006 | 0.01 | 0.01 | 0.02 | 0.02 | 0.3 | 0.63 | 0.0006 | 0.535 | 0.127 | 0.102 | 0.0025 | 0.002 | 0.003 | 0.001 | 0.0274 | 0.0005 | 0.0005 | 0.0005 | 0.0126 | 0.0082 | 0.0003 | 0.001 | 0.001 | 0.0001 | 0.0002
53 | SFE | CAEXD601071 | RE-29538 | 0.00015 | 0.025 | 8.34 | 30.43 | 32.17 | 0.14 | 7.38 | 2.42 | 8 | 23 | 8 | 98 | 48.03 | 0.0179 | 0.0777 | 0.0035 | 0.007 | 0.01 | 0.306 | 0.3 | 1.44 | 0.69 | 0.0095 | 0.68 | 0.66 | 0.02 | 0.02 | 0.3 | 3.65 | 0.0023 | 0.406 | 0.126 | 0.0959 | 0.0032 | 0.002 | 0.003 | 0.001 | 0.0517 | 0.0005 | 0.0005 | 0.0005 | 0.1601 | 0.003 | 0.0003 | 0.0044 | 0.0041 | 0.0001 | 0.0005
54 | SFE | CAEXD601082 | RE-29539 | 0.00015 | 0.025 | 11.01 | 25.38 | 26.91 | 0.14 | 8.98 | 2.58 | 8 | 23 | 8 | 98 | 49.59 | 0.0223 | 0.0835 | 0.0035 | 0.01 | 0.01 | 0.357 | 0.3 | 1.83 | 0.2 | 0.0041 | 0.21 | 0.2 | 0.02 | 0.02 | 0.3 | 4.29 | 0.0027 | 0.576 | 0.205 | 0.0521 | 0.0044 | 0.002 | 0.003 | 0.001 | 0.0623 | 0.0005 | 0.0005 | 0.0005 | 0.415 | 0.0112 | 0.0003 | 0.0067 | 0.0066 | 0.0001 | 0.0004
55 | SFE | CAEXD601088 | RE-29540 | 0.00015 | 8.33 | 5.36 | 36.18 | 38.23 | 0.14 | 5.61 | 2.6 | 8 | 23 | 8 | 98 | 22.61 | 0.0149 | 0.0594 | 0.0035 | 0.001 | 0.01 | 0.333 | 0.3 | 1.28 | 0.01 | 0.0015 | 0.01 | 0.01 | 0.02 | 0.02 | 0.3 | 0.03 | 0.0028 | 0.353 | 0.184 | 0.0593 | 0.0041 | 0.002 | 0.003 | 0.001 | 0.007 | 0.0005 | 0.0005 | 0.0005 | 0.0293 | 0.003 | 0.0003 | 0.001 | 0.001 | 0.0001 | 0.0006
56 | SFE | CAEXD601102 | RE-29541 | 0.00015 | 0.06 | 14.29 | 11.59 | 12.26 | 0.14 | 10.02 | 2.99 | 8 | 23 | 8 | 98 | 59.52 | 0.0287 | 0.049 | 0.0121 | 0.021 | 0.01 | 0.058 | 0.69 | 0.96 | 0.3 | 0.0051 | 0.3 | 0.29 | 0.02 | 0.02 | 0.3 | 25.81 | 0.001 | 0.502 | 0.034 | 0.0213 | 0.001 | 0.002 | 0.003 | 0.001 | 0.2709 | 0.0005 | 0.0005 | 0.0005 | 0.0162 | 0.003 | 0.0003 | 0.001 | 0.001 | 0.0001 | 0.0003
57 | SFE | CAEXD601103 | RE-29522 | 0.00015 | 0.025 | 11.99 | 13.58 | 14.35 | 0.14 | 5.63 | 3.08 | 8 | 23 | 8 | 98 | 21.25 | 0.0159 | 0.0307 | 0.0035 | 0.002 | 0.01 | 0.069 | 0.3 | 0.74 | 0.08 | 0.0025 | 0.09 | 0.08 | 0.02 | 0.02 | 0.3 | 2.78 | 0.0006 | 0.136 | 0.055 | 0.1026 | 0.001 | 0.002 | 0.003 | 0.001 | 0.1021 | 0.0005 | 0.0005 | 0.0005 | 0.0099 | 0.003 | 0.0003 | 0.001 | 0.001 | 0.0001 | 0.0005
58 | SFE | CAEXD601109 | RE-29542 | 0.00015 | 0.09 | 6.93 | 15.55 | 16.51 | 0.14 | 7.15 | 2.6 | 8 | 23 | 8 | 98 | 57.69 | 0.0191 | 0.0394 | 0.0035 | 0.012 | 0.01 | 0.045 | 0.3 | 0.85 | 0.04 | 0.002 | 0.05 | 0.04 | 0.02 | 0.04 | 0.3 | 6.08 | 0.0018 | 0.293 | 0.053 | 0.0812 | 0.001 | 0.002 | 0.003 | 0.001 | 0.2144 | 0.0005 | 0.0005 | 0.0005 | 0.0387 | 0.003 | 0.0003 | 0.001 | 0.001 | 0.0001 | 0.0002
59 | SFE | CAEXD601116 | RE-29543 | 0.00015 | 0.06 | 11.36 | 24.39 | 25.74 | 0.14 | 8.26 | 2.69 | 8 | 23 | 8 | 98 | 57.29 | 0.0182 | 0.0636 | 0.0035 | 0.006 | 0.01 | 0.078 | 0.3 | 1.24 | 0.18 | 0.0036 | 0.19 | 0.18 | 0.02 | 0.02 | 0.3 | 4.94 | 0.0017 | 0.348 | 0.091 | 0.0998 | 0.0022 | 0.002 | 0.003 | 0.001 | 0.0896 | 0.0005 | 0.0005 | 0.0005 | 0.0511 | 0.003 | 0.0003 | 0.001 | 0.001 | 0.0001 | 0.0001
60 | SFE | CAEXD601133 | RE-29544 | 0.00015 | 0.025 | 4.87 | 26.86 | 28.33 | 0.14 | 21.52 | 3.32 | 8 | 23 | 8 | 98 | 2.87 | 0.0308 | 0.0122 | 0.043 | 0.046 | 0.043 | 0.019 | 0.3 | 0.57 | 0.1 | 0.0033 | 0.1 | 0.1 | 0.02 | 0.02 | 0.3 | 27.2 | 0.001 | 0.12 | 0.08 | 0.0026 | 0.001 | 0.002 | 0.003 | 0.001 | 0.1158 | 0.0005 | 0.0005 | 0.0005 | 0.0185 | 0.003 | 0.0003 | 0.001 | 0.001 | 0.0001 | 0.0001
61 | SFE | CAEXD601148 | RE-29545 | 0.00015 | 0.43 | 7.82 | 6.5 | 6.89 | 0.14 | 13.94 | 3.26 | 8 | 23 | 8 | 98 | 11.74 | 0.0252 | 0.002 | 0.0134 | 0.014 | 0.01 | 0.005 | 0.3 | 0.4 | 0.01 | 0.0005 | 0.01 | 0.01 | 0.02 | 0.02 | 0.3 | 0.19 | 0.0016 | 0.288 | 0.137 | 0.003 | 0.0033 | 0.0051 | 0.003 | 0.001 | 0.0759 | 0.0005 | 0.0005 | 0.0005 | 0.5986 | 0.003 | 0.0003 | 0.001 | 0.001 | 0.0001 | 0.0001
62 | SFE | CAEXD601294 | RE-29546 | 0.00015 | 0.025 | 6.34 | 14.78 | 15.65 | 0.14 | 6.7 | 2.6 | 8 | 23 | 8 | 98 | 45.39 | 0.0168 | 0.0346 | 0.0035 | 0.007 | 0.01 | 0.043 | 0.3 | 0.89 | 0.11 | 0.0016 | 0.12 | 0.11 | 0.02 | 0.02 | 0.3 | 5.07 | 0.0011 | 0.368 | 0.145 | 0.0222 | 0.0034 | 0.002 | 0.003 | 0.001 | 0.0704 | 0.0005 | 0.0005 | 0.0005 | 0.0308 | 0.003 | 0.0003 | 0.001 | 0.001 | 0.0001 | 0.0003
63 | SFE | CAEXD601313-d | RE-29548 | 0.00015 | 0.054 | 9.46 | 73.31 | 77.8 | 0.14 | 8.58 | 3.54 | 8 | 23 | 8 | 98 | 48.51 | 0.0228 | 0.2429 | 0.0035 | 0.003 | 0.01 | 2.406 | 0.3 | 7.09 | 0.67 | 0.0119 | 0.68 | 0.64 | 0.02 | 0.03 | 0.3 | 0.1 | 0.006 | 0.899 | 0.574 | 0.0152 | 0.0134 | 0.002 | 0.003 | 0.003 | 0.0049 | 0.0005 | 0.0005 | 0.0005 | 0.1108 | 0.0119 | 0.0003 | 0.001 | 0.001 | 0.0001 | 0.0014
64 | SFE | CAEXD601347 | RE-29549 | 0.00015 | 0.025 | 4.8 | 33.07 | 35.1 | 0.14 | 21.58 | 2.82 | 8 | 23 | 8 | 98 | 10.24 | 0.0286 | 0.0216 | 0.0483 | 0.049 | 0.047 | 0.014 | 0.3 | 0.67 | 0.2 | 0.0046 | 0.2 | 0.2 | 0.02 | 0.04 | 0.3 | 40.64 | 0.0006 | 0.247 | 0.097 | 0.0024 | 0.0022 | 0.002 | 0.003 | 0.001 | 0.2154 | 0.0005 | 0.0005 | 0.0005 | 0.0307 | 0.003 | 0.0003 | 0.001 | 0.001 | 0.0001 | 0.0001
65 | SFE | CAEXD601358 | RE-29550 | 0.00015 | 3.47 | 13.23 | 16.63 | 17.64 | 0.14 | 5.31 | 3.28 | 8 | 23 | 8 | 98 | 145.9 | 0.0201 | 0.1092 | 0.0035 | 0.006 | 0.01 | 0.014 | 0.3 | 0.88 | 0.01 | 0.0007 | 0.01 | 0.01 | 0.02 | 0.02 | 0.3 | 0.14 | 0.0027 | 0.559 | 0.147 | 0.0434 | 0.0036 | 0.002 | 0.003 | 0.0359 | 0.0014 | 0.0005 | 0.0005 | 0.0005 | 0.1152 | 0.042 | 0.0003 | 0.001 | 0.001 | 0.0001 | 0.0001
66 | SFE | CAEXD601362 | RE-29551 | 0.00015 | 0.05 | 24.12 | 22.31 | 23.86 | 0.14 | 9.86 | 2.46 | 8 | 23 | 8 | 98 | 71.6 | 0.0213 | 0.0938 | 0.0035 | 0.01 | 0.01 | 0.36 | 0.3 | 1.83 | 0.13 | 0.0031 | 0.14 | 0.13 | 0.02 | 0.02 | 0.3 | 4.44 | 0.0037 | 0.697 | 0.253 | 0.0668 | 0.0056 | 0.002 | 0.003 | 0.001 | 0.0423 | 0.0005 | 0.0005 | 0.0005 | 0.3379 | 0.0409 | 0.0003 | 0.0035 | 0.0036 | 0.0001 | 0.0002
67 | SFE | CAEXD601484 | RE-29552 | n.a | n.a | n.a | n.a | n.a | n.a | n.a | n.a | n.a | n.a | n.a | n.a | n.a | n.a | n.a | n.a | n.a | n.a | n.a | n.a | n.a | n.a | n.a | n.a | n.a | n.a | n.a | n.a | n.a | n.a | n.a | n.a | n.a | n.a | n.a | n.a | n.a | n.a | n.a | n.a | n.a | n.a | n.a | n.a | n.a | n.a | n.a | n.a
68 | SFE | CAEXD601489 | RE-29553 | 0.00015 | 0.07 | 5.85 | 30.2 | 31.93 | 0.14 | 7.43 | 2.47 | 8 | 23 | 8 | 98 | 37.85 | 0.0158 | 0.0713 | 0.0035 | 0.001 | 0.01 | 0.108 | 0.3 | 1.65 | 0.06 | 0.002 | 0.06 | 0.05 | 0.02 | 0.02 | 0.3 | 0.58 | 0.0025 | 0.447 | 0.233 | 0.0584 | 0.0047 | 0.002 | 0.003 | 0.001 | 0.0202 | 0.0005 | 0.0005 | 0.0005 | 0.0348 | 0.003 | 0.0003 | 0.001 | 0.001 | 0.0001 | 0.0009
69 | SFE | CAEXD601508 | RE-29554 | 0.00079 | 33.59 | 40.58 | 15.28 | 16.08 | 0.14 | 8.84 | 2.81 | 8 | 23 | 8 | 98 | 54.18 | 0.0212 | 0.0394 | 0.0035 | 0.008 | 0.01 | 0.028 | 0.3 | 0.8 | 0.06 | 0.0011 | 0.07 | 0.06 | 0.02 | 0.02 | 0.3 | 7.18 | 0.0019 | 0.371 | 0.105 | 0.0555 | 0.0026 | 0.002 | 0.003 | 0.004 | 0.0982 | 0.0005 | 0.0005 | 0.0005 | 0.0216 | 0.003 | 0.0003 | 0.001 | 0.001 | 0.0001 | 0.0001
70 | SFE | CAEXD601522 | RE-29555 | 0.00015 | 0.17 | 17.64 | 78.14 | 82.88 | 0.14 | 7.75 | 2.76 | 8 | 23 | 8 | 98 | 88.88 | 0.0181 | 0.1963 | 0.0035 | 0.001 | 0.01 | 0.407 | 0.3 | 3.83 | 0.04 | 0.0033 | 0.05 | 0.04 | 0.02 | 0.02 | 0.3 | 0.03 | 0.0066 | 1.618 | 0.849 | 0.0197 | 0.0184 | 0.002 | 0.003 | 0.001 | 0.0024 | 0.0005 | 0.0005 | 0.0005 | 0.1292 | 0.0244 | 0.0003 | 0.001 | 0.001 | 0.0001 | 0.0001
71 | SFE | CAEXD601530 | RE-29556 | 0.00015 | 0.09 | 4.67 | 30.95 | 32.85 | 0.14 | 19.75 | 2.81 | 8 | 23 | 8 | 98 | 12.66 | 0.0251 | 0.0161 | 0.025 | 0.025 | 0.022 | 0.001 | 0.3 | 0.53 | 0.07 | 0.0014 | 0.07 | 0.07 | 0.02 | 0.02 | 0.3 | 29.47 | 0.002 | 0.391 | 0.182 | 0.0034 | 0.0039 | 0.002 | 0.003 | 0.001 | 0.1881 | 0.0005 | 0.0005 | 0.0005 | 0.0189 | 0.003 | 0.0003 | 0.001 | 0.001 | 0.0001 | 0.0001
72 | SFE | CAEXD601798 | RE-29557 | 0.00015 | 0.07 | 8.57 | 31.95 | 33.8 | 0.14 | 7.48 | 3.29 | 8 | 23 | 8 | 98 | 37.42 | 0.0217 | 0.0709 | 0.0035 | 0.007 | 0.01 | 0.338 | 0.3 | 1.58 | 0.23 | 0.0049 | 0.24 | 0.23 | 0.02 | 0.02 | 0.3 | 0.91 | 0.0097 | 0.282 | 0.113 | 0.1852 | 0.0026 | 0.002 | 0.003 | 0.001 | 0.0886 | 0.0005 | 0.0005 | 0.0005 | 0.0563 | 0.0065 | 0.0003 | 0.001 | 0.001 | 0.0001 | 0.0001
73 | SFE | CAEXD601808 | RE-29558 | 0.00015 | 0.025 | 8.81 | 13.09 | 13.82 | 0.14 | 10.57 | 3.92 | 8 | 23 | 8 | 98 | 35.71 | 0.0274 | 0.0266 | 0.0195 | 0.02 | 0.01 | 0.024 | 0.3 | 0.75 | 0.08 | 0.0021 | 0.08 | 0.08 | 0.02 | 0.02 | 0.3 | 17.15 | 0.0022 | 0.168 | 0.071 | 0.0159 | 0.001 | 0.002 | 0.003 | 0.001 | 0.1939 | 0.0005 | 0.0005 | 0.0005 | 0.0376 | 0.003 | 0.0003 | 0.001 | 0.001 | 0.0001 | 0.0001
74 | SFE | CAEXD601810 | RE-29561 | 0.00015 | 0.05 | 20.07 | 15.48 | 16.37 | 0.14 | 14.83 | 2.3 | 8 | 23 | 8 | 98 | 47.19 | 0.0245 | 0.0442 | 0.0436 | 0.014 | 0.01 | 0.053 | 0.3 | 0.97 | 1.11 | 0.0139 | 1.2 | 1.04 | 0.02 | 0.02 | 0.3 | 65.29 | 0.0006 | 0.26 | 0.078 | 0.0076 | 0.0022 | 0.0071 | 0.003 | 0.005 | 1.1108 | 0.0005 | 0.0005 | 0.0005 | 0.0352 | 0.003 | 0.0003 | 0.001 | 0.001 | 0.0001 | 0.0001
75 | SFE | CAEXD601819 | RE-29562 | n.a | n.a | n.a | n.a | n.a | n.a | n.a | n.a | n.a | n.a | n.a | n.a | n.a | n.a | n.a | n.a | n.a | n.a | n.a | n.a | n.a | n.a | n.a | n.a | n.a | n.a | n.a | n.a | n.a | n.a | n.a | n.a | n.a | n.a | n.a | n.a | n.a | n.a | n.a | n.a | n.a | n.a | n.a | n.a | n.a | n.a | n.a | n.a
76 | SFE | CAEXD602992 | RE-29563 | n.a | n.a | n.a | n.a | n.a | n.a | n.a | n.a | n.a | n.a | n.a | n.a | n.a | n.a | n.a | n.a | n.a | n.a | n.a | n.a | n.a | n.a | n.a | n.a | n.a | n.a | n.a | n.a | n.a | n.a | n.a | n.a | n.a | n.a | n.a | n.a | n.a | n.a | n.a | n.a | n.a | n.a | n.a | n.a | n.a | n.a | n.a | n.a
77 | SFE | CAEXD602994 | RE-29564 | 0.00015 | 0.07 | 7.76 | 7.42 | 7.85 | 0.14 | 9.83 | 3.15 | 8 | 23 | 8 | 98 | 17.13 | 0.0245 | 0.0224 | 0.0131 | 0.01 | 0.01 | 0.035 | 0.67 | 0.95 | 0.01 | 0.0013 | 0.01 | 0.01 | 0.04 | 0.04 | 0.3 | 4.89 | 0.0016 | 0.099 | 0.048 | 0.042 | 0.001 | 0.002 | 0.003 | 0.001 | 0.0707 | 0.0005 | 0.0005 | 0.0005 | 0.0269 | 0.003 | 0.0003 | 0.0026 | 0.0025 | 0.0001 | 0.0002
78 | SFE | CAEXD603006 | RE-29565 | 0.00015 | 0.05 | 5.3 | 20.89 | 22.15 | 0.14 | 10.53 | 2.66 | 8 | 23 | 8 | 98 | 29.65 | 0.0259 | 0.0574 | 0.0095 | 0.017 | 0.01 | 0.1 | 1.51 | 2.24 | 0.06 | 0.0017 | 0.06 | 0.06 | 0.02 | 0.04 | 0.3 | 11.8 | 0.0021 | 0.32 | 0.154 | 0.0486 | 0.0037 | 0.002 | 0.003 | 0.001 | 0.0937 | 0.0005 | 0.0005 | 0.0005 | 0.3683 | 0.003 | 0.0003 | 0.0056 | 0.0058 | 0.0001 | 0.0004
79 | SFE | CAEXD603009 | RE-29566 | n.a | n.a | n.a | n.a | n.a | n.a | n.a | n.a | n.a | n.a | n.a | n.a | n.a | n.a | n.a | n.a | n.a | n.a | n.a | n.a | n.a | n.a | n.a | n.a | n.a | n.a | n.a | n.a | n.a | n.a | n.a | n.a | n.a | n.a | n.a | n.a | n.a | n.a | n.a | n.a | n.a | n.a | n.a | n.a | n.a | n.a | n.a | n.a
80 | SFE | CAEXD603490 | RE-29567 | 0.00015 | 0.06 | 10.22 | 12.45 | 13.23 | 0.14 | 9.84 | 2.43 | 8 | 23 | 8 | 98 | 68.23 | 0.0178 | 0.0606 | 0.0035 | 0.007 | 0.01 | 0.096 | 1.99 | 2.02 | 0.06 | 0.0014 | 0.05 | 0.05 | 0.05 | 0.06 | 0.3 | 2.92 | 0.0024 | 0.531 | 0.074 | 0.2031 | 0.0023 | 0.002 | 0.003 | 0.001 | 0.0284 | 0.0005 | 0.0005 | 0.0005 | 0.0936 | 0.003 | 0.0003 | 0.003 | 0.0028 | 0.0001 | 0.0005
81 | SFE | CAEXD603492 | RE-29568 | n.a | n.a | n.a | n.a | n.a | n.a | n.a | n.a | n.a | n.a | n.a | n.a | n.a | n.a | n.a | n.a | n.a | n.a | n.a | n.a | n.a | n.a | n.a | n.a | n.a | n.a | n.a | n.a | n.a | n.a | n.a | n.a | n.a | n.a | n.a | n.a | n.a | n.a | n.a | n.a | n.a | n.a | n.a | n.a | n.a | n.a | n.a | n.a
82 | SFE | CAEXD603494 | RE-29569 | n.a | n.a | n.a | n.a | n.a | n.a | n.a | n.a | n.a | n.a | n.a | n.a | n.a | n.a | n.a | n.a | n.a | n.a | n.a | n.a | n.a | n.a | n.a | n.a | n.a | n.a | n.a | n.a | n.a | n.a | n.a | n.a | n.a | n.a | n.a | n.a | n.a | n.a | n.a | n.a | n.a | n.a | n.a | n.a | n.a | n.a | n.a | n.a
83 | SFE | CAEXD603495 | RE-29570 | 0.00015 | 0.05 | 5.07 | 13.67 | 14.48 | 0.14 | 9.08 | 2.26 | 8 | 23 | 8 | 98 | 46.65 | 0.019 | 0.0502 | 0.0035 | 0.011 | 0.01 | 0.079 | 0.6 | 1.45 | 0.16 | 0.0047 | 0.16 | 0.15 | 0.06 | 0.07 | 0.3 | 3.58 | 0.0015 | 0.287 | 0.089 | 0.1603 | 0.002 | 0.002 | 0.003 | 0.001 | 0.0552 | 0.0005 | 0.0005 | 0.0005 | 0.0552 | 0.0082 | 0.0003 | 0.001 | 0.001 | 0.0001 | 0.0002
84 | SFE | CAEXD603505 | RE-29572 | n.a | n.a | n.a | n.a | n.a | n.a | n.a | n.a | n.a | n.a | n.a | n.a | n.a | n.a | n.a | n.a | n.a | n.a | n.a | n.a | n.a | n.a | n.a | n.a | n.a | n.a | n.a | n.a | n.a | n.a | n.a | n.a | n.a | n.a | n.a | n.a | n.a | n.a | n.a | n.a | n.a | n.a | n.a | n.a | n.a | n.a | n.a | n.a
85 | SFE | CAEXD603529 | RE-29573 | 0.00015 | 0.025 | 4.48 | 10.92 | 11.56 | 0.14 | 6.85 | 2.31 | 8 | 23 | 8 | 98 | 45.75 | 0.0195 | 0.0483 | 0.0035 | 0.01 | 0.01 | 0.045 | 0.51 | 0.98 | 0.01 | 0.0006 | 0.01 | 0.01 | 0.02 | 0.02 | 0.3 | 0.07 | 0.0019 | 0.222 | 0.104 | 0.1059 | 0.003 | 0.002 | 0.003 | 0.001 | 0.041 | 0.0005 | 0.0005 | 0.0005 | 0.0366 | 0.003 | 0.0003 | 0.001 | 0.001 | 0.0001 | 0.0001
86 | SFE | CAEXD603531 | RE-29574 | 0.00015 | 0.025 | 4 | 26.27 | 27.88 | 0.14 | 20.39 | 2.24 | 8 | 23 | 8 | 98 | 12.84 | 0.0232 | 0.0165 | 0.0354 | 0.031 | 0.026 | 0.008 | 0.3 | 0.54 | 0.01 | 0.0009 | 0.01 | 0.01 | 0.02 | 0.02 | 0.3 | 31.05 | 0.0006 | 0.216 | 0.076 | 0.0035 | 0.001 | 0.002 | 0.003 | 0.001 | 0.1031 | 0.0005 | 0.0005 | 0.0005 | 0.0175 | 0.003 | 0.0003 | 0.001 | 0.001 | 0.0001 | 0.0001
87 | SFE | CAEXD603543 | RE-29575 | n.a | n.a | n.a | n.a | n.a | n.a | n.a | n.a | n.a | n.a | n.a | n.a | n.a | n.a | n.a | n.a | n.a | n.a | n.a | n.a | n.a | n.a | n.a | n.a | n.a | n.a | n.a | n.a | n.a | n.a | n.a | n.a | n.a | n.a | n.a | n.a | n.a | n.a | n.a | n.a | n.a | n.a | n.a | n.a | n.a | n.a | n.a | n.a
88 | SFE | CAEXD604062 | RE-29576 | 0.00015 | 0.05 | 7.99 | 4.11 | 4.33 | 0.14 | 10.66 | 2.55 | 8 | 23 | 8 | 98 | 49.31 | 0.0669 | 0.0621 | 0.0372 | 0.031 | 0.026 | 0.026 | 0.84 | 0.84 | 0.01 | 0.001 | 0.01 | 0.01 | 0.05 | 0.06 | 0.3 | 22.52 | 0.0006 | 0.19 | 0.045 | 0.0061 | 0.001 | 0.002 | 0.003 | 0.001 | 0.0902 | 0.0005 | 0.0005 | 0.0005 | 0.0799 | 0.003 | 0.0003 | 0.001 | 0.001 | 0.0001 | 0.0001
89 | SFE | CAEXD604071 | RE-29577 | n.a | n.a | n.a | n.a | n.a | n.a | n.a | n.a | n.a | n.a | n.a | n.a | n.a | n.a | n.a | n.a | n.a | n.a | n.a | n.a | n.a | n.a | n.a | n.a | n.a | n.a | n.a | n.a | n.a | n.a | n.a | n.a | n.a | n.a | n.a | n.a | n.a | n.a | n.a | n.a | n.a | n.a | n.a | n.a | n.a | n.a | n.a | n.a
90 | SFE | CAEXD604144 | RE-29578 | 0.00015 | 0.08 | 17.81 | 12.92 | 13.71 | 0.14 | 7.12 | 2.24 | 8 | 23 | 8 | 98 | 83.37 | 0.0217 | 0.0605 | 0.0035 | 0.004 | 0.01 | 0.016 | 0.3 | 0.58 | 0.01 | 0.0009 | 0.01 | 0.01 | 0.04 | 0.05 | 0.3 | 1.48 | 0.0025 | 0.678 | 0.154 | 0.1381 | 0.0042 | 0.002 | 0.003 | 0.001 | 0.0313 | 0.0005 | 0.0005 | 0.0005 | 0.0431 | 0.003 | 0.0003 | 0.001 | 0.001 | 0.0001 | 0.0001
91 | SFE | CAEXD604327 | RE-29579 | 0.00015 | 0.07 | 5.32 | 36.69 | 38.93 | 0.14 | 9.91 | 0.13 | 8 | 23 | 8 | 98 | 42.74 | 0.0015 | 0.0844 | 0.0035 | 0.006 | 0.01 | 0.544 | 0.3 | 1.92 | 0.89 | 0.0122 | 0.94 | 0.84 | 0.02 | 0.02 | 0.3 | 2.28 | 0.0038 | 0.37 | 0.121 | 0.0923 | 0.0029 | 0.002 | 0.003 | 0.001 | 0.1025 | 0.0005 | 0.0005 | 0.0005 | 0.0572 | 0.003 | 0.0003 | 0.001 | 0.001 | 0.0001 | 0.0004
92 | SFE | CAEXD604359 | RE-29580 | n.a | n.a | n.a | n.a | n.a | n.a | n.a | n.a | n.a | n.a | n.a | n.a | n.a | n.a | n.a | n.a | n.a | n.a | n.a | n.a | n.a | n.a | n.a | n.a | n.a | n.a | n.a | n.a | n.a | n.a | n.a | n.a | n.a | n.a | n.a | n.a | n.a | n.a | n.a | n.a | n.a | n.a | n.a | n.a | n.a | n.a | n.a | n.a
93 | SFE | CAEXD604377 | RE-29581 | 0.00015 | 0.025 | 6.69 | 26.38 | 27.91 | 0.14 | 22.49 | 0.13 | 8 | 23 | 8 | 98 | 8.39 | 0.0136 | 0.0116 | 0.0291 | 0.038 | 0.038 | 0.007 | 0.3 | 0.68 | 0.01 | 0.002 | 0.01 | 0.01 | 0.02 | 0.02 | 0.3 | 21 | 0.001 | 0.276 | 0.122 | 0.0013 | 0.0029 | 0.002 | 0.003 | 0.001 | 0.038 | 0.0005 | 0.0005 | 0.0005 | 0.028 | 0.003 | 0.0003 | 0.001 | 0.001 | 0.0001 | 0.0001
94 | SFE | CAEXD604486 | RE-29584 | 0.00015 | 0.06 | 8.28 | 41.36 | 44 | 0.14 | 8.51 | 0.13 | 8 | 23 | 8 | 98 | 50.36 | 0.0039 | 0.1201 | 0.0035 | 0.007 | 0.01 | 0.645 | 0.3 | 2.88 | 0.01 | 0.0033 | 0.03 | 0.01 | 0.02 | 0.02 | 0.3 | 0.11 | 0.0066 | 0.644 | 0.252 | 0.0436 | 0.006 | 0.002 | 0.003 | 0.001 | 0.008 | 0.0005 | 0.0005 | 0.0005 | 0.1084 | 0.0162 | 0.0003 | 0.0039 | 0.0036 | 0.0001 | 0.0007
95 | SFE | CAEXD604493 | RE-29585 | 0.00015 | 0.1 | 6.72 | 46.02 | 48.72 | 0.14 | 9.44 | 0.13 | 8 | 23 | 8 | 98 | 29.12 | 0.0015 | 0.0963 | 0.0035 | 0.007 | 0.01 | 0.314 | 0.3 | 2.27 | 0.01 | 0.0009 | 0.01 | 0.01 | 0.02 | 0.02 | 0.3 | 0.02 | 0.0031 | 0.634 | 0.28 | 0.0778 | 0.0061 | 0.002 | 0.003 | 0.0033 | 0.0025 | 0.0005 | 0.0005 | 0.0005 | 0.0605 | 0.024 | 0.0003 | 0.001 | 0.001 | 0.0001 | 0.0014
96 | SFE | CAEXD604496 | RE-29586 | 0.00015 | 0.025 | 12.77 | 9.75 | 10.35 | 0.14 | 10.32 | 0.59 | 8 | 23 | 8 | 98 | 64.75 | 0.0169 | 0.0381 | 0.0182 | 0.035 | 0.03 | 0.024 | 0.6 | 0.86 | 0.1 | 0.0017 | 0.1 | 0.1 | 0.02 | 0.02 | 0.3 | 25.03 | 0.001 | 0.291 | 0.044 | 0.0192 | 0.001 | 0.002 | 0.003 | 0.001 | 0.1582 | 0.0005 | 0.0005 | 0.0005 | 0.0212 | 0.003 | 0.0003 | 0.0023 | 0.0023 | 0.0001 | 0.0001
97 | SFE | CAEXD604524 | RE-29587 | 0.00015 | 0.05 | 20.56 | 11.18 | 11.81 | 0.14 | 14.12 | 0.27 | 8 | 23 | 8 | 98 | 65.73 | 0.0168 | 0.0349 | 0.0911 | 0.085 | 0.084 | 0.011 | 0.3 | 0.71 | 0.05 | 0.0016 | 0.05 | 0.05 | 0.02 | 0.02 | 0.3 | 52.96 | 0.0006 | 0.326 | 0.105 | 0.0025 | 0.003 | 0.002 | 0.003 | 0.001 | 0.2646 | 0.0005 | 0.0005 | 0.0005 | 0.0426 | 0.003 | 0.0003 | 0.001 | 0.001 | 0.0001 | 0.0001
98 | SFE | CAEXD604527 | RE-29588 | 0.00015 | 0.025 | 7.92 | 15.84 | 16.84 | 0.14 | 14.14 | 0.36 | 8 | 23 | 8 | 98 | 37.02 | 0.0076 | 0.0128 | 0.0534 | 0.081 | 0.079 | 0.001 | 0.3 | 0.2 | 0.01 | 0.0007 | 0.01 | 0.01 | 0.02 | 0.02 | 0.3 | 12.13 | 0.0006 | 0.326 | 0.072 | 0.002 | 0.001 | 0.002 | 0.003 | 0.001 | 0.0282 | 0.0005 | 0.0005 | 0.0005 | 0.0125 | 0.003 | 0.0003 | 0.001 | 0.001 | 0.0001 | 0.0001
99 | SFE | CAEXD605389 | RE-29589 | 0.00015 | 0.025 | 5.94 | 11.6 | 12.29 | 0.14 | 10.03 | 0.13 | 8 | 23 | 8 | 98 | 27.78 | 0.0038 | 0.0351 | 0.0035 | 0.021 | 0.01 | 0.043 | 0.52 | 1.27 | 0.19 | 0.0023 | 0.2 | 0.19 | 0.07 | 0.08 | 0.3 | 2.97 | 0.0018 | 0.194 | 0.076 | 0.0714 | 0.001 | 0.002 | 0.003 | 0.001 | 0.0284 | 0.0005 | 0.0005 | 0.0005 | 0.0314 | 0.003 | 0.0003 | 0.001 | 0.001 | 0.0001 | 0.0008
100 | SFE | CAEXD605395 | RE-29590 | 0.00015 | 0.025 | 6.8 | 8.41 | 8.91 | 0.14 | 8.14 | 0.13 | 8 | 23 | 8 | 98 | 41.95 | 0.0038 | 0.033 | 0.0035 | 0.008 | 0.01 | 0.027 | 0.3 | 0.87 | 0.03 | 0.0011 | 0.01 | 0.03 | 0.02 | 0.02 | 0.3 | 3.19 | 0.0006 | 0.288 | 0.069 | 0.1991 | 0.001 | 0.002 | 0.003 | 0.001 | 0.0276 | 0.0005 | 0.0005 | 0.0005 | 0.0198 | 0.003 | 0.0003 | 0.0439 | 0.0425 | 0.0001 | 0.0002
101 | SFE | CAEXD605399 | RE-29591 | 0.00015 | 0.025 | 5.61 | 5.61 | 5.93 | 0.14 | 8.85 | 0.13 | 8 | 23 | 8 | 98 | 37.97 | 0.01 | 0.0264 | 0.0091 | 0.012 | 0.01 | 0.014 | 0.3 | 0.67 | 0.01 | 0.0008 | 0.01 | 0.01 | 0.02 | 0.02 | 0.3 | 8.91 | 0.0006 | 0.122 | 0.029 | 0.0242 | 0.001 | 0.002 | 0.003 | 0.0108 | 0.0994 | 0.0005 | 0.0005 | 0.0005 | 0.0206 | 0.003 | 0.0003 | 0.0234 | 0.0226 | 0.0001 | 0.0001
102 | SFE | CAEXD605417 | RE-29592 | 0.00015 | 0.05 | 6.98 | 4.84 | 5.1 | 0.63 | 23.3 | 0.26 | 8 | 23 | 8 | 98 | 87.79 | 0.0589 | 0.0548 | 0.1733 | 0.182 | 0.185 | 0.027 | 1.42 | 1.23 | 0.01 | 0.003 | 0.01 | 0.01 | 0.02 | 0.02 | 0.3 | 38.63 | 0.0006 | 0.27 | 0.013 | 0.0018 | 0.001 | 0.002 | 0.003 | 0.001 | 0.0718 | 0.0005 | 0.0005 | 0.0005 | 0.0261 | 0.003 | 0.0003 | 0.001 | 0.001 | 0.0001 | 0.0001
103 | SFE | CAEXD605427 | RE-29593 | 0.00015 | 0.025 | 7.61 | 8.53 | 9.02 | 0.14 | 9.68 | 0.49 | 8 | 23 | 8 | 98 | 11.82 | 0.0043 | 0.002 | 0.0139 | 0.03 | 0.026 | 0.001 | 0.3 | 0.2 | 0.01 | 0.0003 | 0.01 | 0.01 | 0.02 | 0.02 | 0.3 | 1.58 | 0.0006 | 0.139 | 0.025 | 0.0011 | 0.001 | 0.002 | 0.003 | 0.001 | 0.0507 | 0.0005 | 0.0005 | 0.0005 | 0.0142 | 0.003 | 0.0003 | 0.001 | 0.001 | 0.0001 | 0.0001
104 | SFE | CAEXD605428 | RE-29595 | 0.00015 | 0.025 | 10.14 | 15.07 | 15.99 | 0.14 | 13.5 | 0.41 | 8 | 23 | 8 | 98 | 47.29 | 0.0103 | 0.0392 | 0.0108 | 0.012 | 0.01 | 0.026 | 0.3 | 0.85 | 0.16 | 0.0022 | 0.16 | 0.16 | 0.02 | 0.02 | 0.3 | 24.85 | 0.0006 | 0.268 | 0.083 | 0.0036 | 0.001 | 0.002 | 0.003 | 0.001 | 0.1566 | 0.0005 | 0.0005 | 0.0005 | 0.0282 | 0.0325 | 0.0003 | 0.001 | 0.001 | 0.0001 | 0.0001
105 | SFE | CAEXD605435 | RE-29596 | 0.00015 | 0.025 | 5.38 | 15.51 | 16.37 | 0.14 | 17.77 | 0.26 | 8 | 23 | 8 | 98 | 3.78 | 0.0093 | 0.002 | 0.0102 | 0.013 | 0.01 | 0.004 | 0.3 | 0.46 | 0.01 | 0.0004 | 0.01 | 0.01 | 0.02 | 0.02 | 0.3 | 0.55 | 0.0006 | 0.112 | 0.061 | 0.0006 | 0.001 | 0.002 | 0.003 | 0.001 | 0.0073 | 0.0005 | 0.0005 | 0.0005 | 0.0089 | 0.003 | 0.0003 | 0.001 | 0.001 | 0.0001 | 0.0001
106 | SFE | CAEXD605442 | RE-29597 | 0.00015 | 0.025 | 4.93 | 20.71 | 22.76 | 0.14 | 2 | 0.13 | 8 | 23 | 8 | 98 | 2.89 | 0.0085 | 0.0062 | 0.0224 | 0.033 | 0.037 | 0.001 | 0.3 | 0.2 | 0.01 | 0.0014 | 0.01 | 0.01 | 0.02 | 0.02 | 0.3 | 18.38 | 0.0006 | 0.152 | 0.076 | 0.0004 | 0.0027 | 0.002 | 0.003 | 0.001 | 0.0296 | 0.0005 | 0.0005 | 0.0005 | 0.0107 | 0.003 | 0.0003 | 0.001 | 0.001 | 0.0001 | 0.0001
107 | SFE | CAEXD605460 | RE-29598 | 0.00015 | 0.025 | 7.79 | 32.74 | 36.13 | 0.14 | 2 | 0.13 | 8 | 532.03 | 8 | 98 | 50.97 | 0.0034 | 0.0679 | 0.0035 | 0.003 | 0.01 | 0.184 | 0.3 | 1.83 | 0.01 | 0.001 | 0.01 | 0.01 | 0.02 | 0.02 | 0.3 | 0.2 | 0.032 | 0.507 | 0.291 | 0.0136 | 0.0083 | 0.002 | 0.003 | 0.001 | 0.004 | 0.0005 | 0.0005 | 0.0005 | 0.0427 | 0.0228 | 0.0003 | 0.001 | 0.001 | 0.0001 | 0.0011
108 | SFE | CAEXD605482 | RE-29599 | 0.00015 | 0.05 | 5.52 | 21.89 | 24.15 | 0.14 | 2 | 0.13 | 8 | 126.26 | 8 | 98 | 10.32 | 0.0107 | 0.0244 | 0.0443 | 0.018 | 0.01 | 0.005 | 0.3 | 0.66 | 0.51 | 0.0052 | 0.51 | 0.5 | 0.02 | 0.02 | 0.3 | 71.88 | 0.0006 | 0.184 | 0.097 | 0.0019 | 0.0029 | 0.002 | 0.003 | 0.001 | 0.4307 | 0.0005 | 0.0005 | 0.0005 | 0.0194 | 0.003 | 0.0003 | 0.001 | 0.001 | 0.0001 | 0.0001
109 | SFE | CAEXD605497 | RE-29600 | 0.00015 | 0.025 | 4.99 | 43.22 | 47.48 | 0.14 | 2 | 0.13 | 21.01 | 23 | 8 | 98 | 1.43 | 0.0067 | 0.013 | 0.0345 | 0.119 | 0.139 | 0.001 | 0.3 | 0.2 | 0.01 | 0.0015 | 0.03 | 0.03 | 0.02 | 0.02 | 0.3 | 34.37 | 0.0006 | 0.09 | 0.058 | 0.0009 | 0.001 | 0.002 | 0.003 | 0.001 | 0.1461 | 0.0005 | 0.0005 | 0.0005 | 0.01 | 0.003 | 0.0003 | 0.001 | 0.001 | 0.0001 | 0.0001
110 | SFE | CAEXD606043 | RE-29601 | 0.00015 | 0.13 | 5.3 | 38.01 | 41.8 | 0.14 | 2 | 0.13 | 22.82 | 23 | 8 | 98 | 2.81 | 0.0102 | 0.0146 | 0.0249 | 0.05 | 0.06 | 0.001 | 0.3 | 0.2 | 0.03 | 0.0009 | 0.04 | 0.04 | 0.02 | 0.02 | 0.3 | 34.23 | 0.0006 | 0.147 | 0.077 | 0.0011 | 0.002 | 0.002 | 0.003 | 0.001 | 0.1488 | 0.0005 | 0.0005 | 0.0005 | 0.0276 | 0.003 | 0.0003 | 0.001 | 0.001 | 0.0001 | 0.0001
111 | SFE | CAEXD606051 | RE-29602 | 0.00015 | 0.1 | 7.47 | 40.98 | 45.17 | 0.14 | 2 | 0.13 | 8 | 525.96 | 8 | 98 | 45.21 | 0.0015 | 0.0666 | 0.0035 | 0.004 | 0.01 | 0.054 | 0.3 | 0.65 | 0.01 | 0.0008 | 0.01 | 0.01 | 0.02 | 0.02 | 0.3 | 0.04 | 0.0059 | 0.601 | 0.226 | 0.0104 | 0.005 | 0.002 | 0.003 | 0.001 | 0.0029 | 0.0005 | 0.0005 | 0.0005 | 0.1347 | 0.0774 | 0.0003 | 0.001 | 0.001 | 0.0001 | 0.0001
112 | SFE | CAEXD606063 | RE-29603 | 0.00015 | 0.025 | 4.65 | 5.22 | 5.75 | 0.14 | 2 | 0.13 | 16.86 | 23 | 8 | 98 | 15.4 | 0.0071 | 0.002 | 0.0101 | 0.02 | 0.01 | 0.009 | 0.51 | 0.4 | 0.01 | 0.0004 | 0.01 | 0.01 | 0.02 | 0.02 | 0.3 | 0.33 | 0.0006 | 0.223 | 0.028 | 0.0008 | 0.001 | 0.002 | 0.003 | 0.001 | 0.0273 | 0.0005 | 0.0005 | 0.0005 | 0.0145 | 0.003 | 0.0003 | 0.001 | 0.001 | 0.0001 | 0.0001
113 | SFE | CAEXD606189 | RE-29604 | 0.00015 | 0.025 | 4.45 | 40.66 | 44.75 | 0.14 | 2 | 0.13 | 19.35 | 52.95 | 8 | 98 | 6.11 | 0.011 | 0.0207 | 0.0238 | 0.018 | 0.01 | 0.003 | 0.3 | 0.2 | 0.48 | 0.0058 | 0.48 | 0.47 | 0.02 | 0.02 | 0.3 | 57.07 | 0.0006 | 0.314 | 0.133 | 0.0009 | 0.0033 | 0.002 | 0.003 | 0.001 | 0.0875 | 0.0005 | 0.0005 | 0.0005 | 0.0235 | 0.003 | 0.0003 | 0.001 | 0.001 | 0.0003 | 0.0001

## Résultats_SPLP
Résultats du test SPLP
|  |  |  | Be | B | Na | Mg | Mg | Al | Si | P | S | S | Cl | Cl | K | Ti | Ti | V | Cr | Cr | Mn | Fe | Fe | Ni | Co | Ni | Ni | Cu | Cu | Zn | As | Se | Sr | Sr | Mo | Pd | Ag | Cd | Sn | Sb | Te | Te | Te | Ba | Au | Tl | Pb | Pb | Bi | U
|  |  | Isotope | 9 | 11 | 23 | 24 | 25 | 27 | 29 | 31 | 33 | 34 | 35 | 37 | 39 | 47 | 49 | 51 | 52 | 53 | 55 | 56 | 57 | 58 | 59 | 60 | 62 | 63 | 65 | 66 | 75 | 82 | 87 | 88 | 95 | 105 | 107 | 111 | 118 | 121 | 125 | 126 | 128 | 137 | 197 | 205 | 206 | 208 | 209 | 238
|  |  | Unité | ppm | ppm | ppm | ppm | ppm | ppm | ppm | ppm | ppm | ppm | ppm | ppm | ppm | ppm | ppm | ppm | ppm | ppm | ppm | ppm | ppm | ppm | ppm | ppm | ppm | ppm | ppm | ppm | ppm | ppm | ppm | ppm | ppm | ppm | ppm | ppm | ppm | ppm | ppm | ppm | ppm | ppm | ppm | ppm | ppm | ppm | ppm | ppm
|  |  | Limite de détection (ppm) | 0.0003 | 0.05 | 0.3 | 0.06 | 0.07 | 0.28 | 4.09 | 0.26 | 16.86 | 46.93 | 16 | 195 | 1 | 0.003 | 0.004 | 0.007 | 0.002 | 0.02 | 0.002 | 0.5 | 0.4 | 0.03 | 0.0003 | 0.03 | 0.03 | 0.04 | 0.04 | 0.6 | 0.02 | 0.001 | 0.002 | 0.001 | 0.0004 | 0.002 | 0.004 | 0.006 | 0.003 | 0.0012 | 0.0009 | 0.001 | 0.001 | 0.003 | 0.005 | 0.0006 | 0.002 | 0.002 | 0.0002 | 0.00012
|  |  | Si inférieur à l.d.d | 0.0002 | 0.03 |  |  |  | 0.14 | 2 | 0.13 | 8 | 23 | 8 | 97 | 0.5 | 0.0015 | 0.002 | 0.0035 | 0.001 | 0.01 | 0.001 | 0.3 | 0.2 | 0.01 | 0.0001 | 0.01 | 0.01 | 0.02 | 0.02 | 0.3 | 0.01 | 0.0006 | 0.001 | 0.0004 | 0.0002 | 0.001 | 0.002 | 0.003 | 0.001 | 0.0006 | 0.0005 | 0.0005 | 0.0005 | 0.001 | 0.003 | 0.0003 | 0.001 | 0.001 | 0.0001 | 6e-05
|  |  | Médiane des blancs d'analyses à retrancher à l'analyse | 1e-05 | 0.025 | 0.8 | 0.09 | 0.09 | 0.3 | 0.7 | 0.05 | 9.2 | 18 | 8.1 | 11.3 | 0.7 | 0.006 | 0.007 | 0.005 | 0.009 | 0.02 | 0.007 | 0.4 | 0.08 | 0.05 | 0.0003 | 0.05 | 0.05 | 0.1 | 0.1 | 0.24 | 0.01 | 0.003 | 0.004 | 0.002 | 0.0001 | 0.0003 | 0.006 | 0.005 | 0.005 | 0.0003 | 0.001 | 0.001 | 0.001 | 0.004 | 0.0003 | 2e-05 | 0.007 | 0.007 | 0.0001 | 0.0002
| TYPE | SAMPLE | RE | Be | B | Na | Mg | Mg | Al | Si | P | S | S | Cl | Cl | K | Ti | Ti | V | Cr | Cr | Mn | Fe | Fe | Ni | Co | Ni | Ni | Cu | Cu | Zn | As | Se | Sr | Sr | Mo | Pd | Ag | Cd | Sn | Sb | Te | Te | Te | Ba | Au | Tl | Pb | Pb | Bi | U
_TEST
1 | SPLP | CAEXD597926 | RE-29207 | 0.0002 | 0.03 | 2.54 | 5.41 | 5.56 | 0.14 | 4.88 | 0.13 | 8 | 23 | 8 | 97 | 0.5 | 0.0015 | 0.002 | 0.0186 | 0.01 | 0.03 | 0.001 | 0.3 | 0.2 | 0.01 | 0.0001 | 0.01 | 0.01 | 0.02 | 0.02 | 0.3 | 0.554 | 0.0006 | 0.052 | 0.05 | 0.0002 | 0.001 | 0.002 | 0.003 | 0.001 | 0.00756 | 0.0005 | 0.0005 | 0.0005 | 0.001 | 0.003 | 0.0003 | 0.001 | 0.001 | 0.0001 | 6e-05
2 | SPLP | CAEXD597927 | RE-29208 | 0.0002 | 0.03 | 2.05 | 6.61 | 6.85 | 0.14 | 9.04 | 0.13 | 8 | 23 | 8 | 97 | 0.5 | 0.0015 | 0.002 | 0.0189 | 0.012 | 0.029 | 0.001 | 0.3 | 0.2 | 0.01 | 0.00073 | 0.01 | 0.01 | 0.02 | 0.02 | 0.3 | 2.466 | 0.0006 | 0.036 | 0.036 | 0.0002 | 0.001 | 0.002 | 0.003 | 0.001 | 0.01018 | 0.0005 | 0.0005 | 0.0005 | 0.001 | 0.003 | 0.0003 | 0.001 | 0.001 | 0.0001 | 6e-05
3 | SPLP | CAEXD597928 | RE-29209 | 0.0002 | 0.03 | 2.43 | 3.99 | 4.1 | 0.14 | 5.73 | 0.13 | 8 | 23 | 8 | 97 | 1.46 | 0.0015 | 0.002 | 0.0106 | 0.005 | 0.025 | 0.001 | 0.3 | 0.2 | 0.01 | 0.00104 | 0.01 | 0.01 | 0.02 | 0.02 | 0.3 | 0.159 | 0.0006 | 0.061 | 0.044 | 0.00058 | 0.001 | 0.002 | 0.003 | 0.001 | 0.0023 | 0.0005 | 0.0005 | 0.0005 | 0.0109 | 0.003 | 0.0003 | 0.0026 | 0.0025 | 0.0001 | 6e-05
4 | SPLP | CAEXD597929 | RE-29210 | 0.0002 | 0.03 | 2.24 | 3.45 | 3.54 | 0.14 | 6.22 | 0.13 | 8 | 23 | 8 | 97 | 4.7 | 0.0015 | 0.002 | 0.0226 | 0.011 | 0.034 | 0.001 | 0.3 | 0.2 | 0.01 | 0.00059 | 0.01 | 0.01 | 0.02 | 0.02 | 0.3 | 1.349 | 0.0006 | 0.122 | 0.051 | 0.0002 | 0.001 | 0.002 | 0.003 | 0.001 | 0.01142 | 0.00098 | 0.0005 | 0.0005 | 0.0133 | 0.003 | 0.0003 | 0.001 | 0.001 | 0.0001 | 6e-05
5 | SPLP | CAEXD597930 | RE-29212 | 0.0002 | 0.03 | 2.99 | 3.68 | 3.77 | 0.14 | 5.97 | 0.13 | 8 | 23 | 8 | 97 | 3.66 | 0.013 | 0.01 | 0.0221 | 0.008 | 0.035 | 0.001 | 0.3 | 0.2 | 0.01 | 0.0001 | 0.01 | 0.01 | 0.02 | 0.02 | 0.3 | 0.72 | 0.0006 | 0.119 | 0.06 | 0.0002 | 0.001 | 0.002 | 0.003 | 0.006 | 0.00464 | 0.0005 | 0.0005 | 0.0005 | 0.0192 | 0.003 | 0.0003 | 0.001 | 0.001 | 0.0001 | 6e-05
6 | SPLP | CAEXD597931 | RE-29213 | n.a | n.a | n.a | n.a | n.a | n.a | n.a | n.a | n.a | n.a | n.a | n.a | n.a | n.a | n.a | n.a | n.a | n.a | n.a | n.a | n.a | n.a | n.a | n.a | n.a | n.a | n.a | n.a | n.a | n.a | n.a | n.a | n.a | n.a | n.a | n.a | n.a | n.a | n.a | n.a | n.a | n.a | n.a | n.a | n.a | n.a | n.a | n.a
7 | SPLP | CAEXD597932 | RE-29214 | 0.0002 | 0.03 | 2.15 | 3.57 | 3.68 | 0.14 | 9.17 | 0.13 | 8 | 23 | 8 | 97 | 5.39 | 0.008 | 0.002 | 0.0171 | 0.014 | 0.045 | 0.001 | 0.3 | 0.2 | 0.01 | 0.00041 | 0.01 | 0.01 | 0.02 | 0.02 | 0.3 | 0.01 | 0.0006 | 0.094 | 0.038 | 0.0002 | 0.001 | 0.002 | 0.003 | 0.004 | 0.00462 | 0.0005 | 0.0005 | 0.0005 | 0.011 | 0.003 | 0.0003 | 0.001 | 0.001 | 0.0001 | 6e-05
8 | SPLP | CAEXD597933 | RE-29215 | 0.0002 | 0.03 | 1.75 | 7.08 | 7.3 | 0.14 | 6.92 | 0.13 | 8 | 23 | 8 | 97 | 0.5 | 0.0015 | 0.002 | 0.0199 | 0.009 | 0.045 | 0.0331 | 0.3 | 0.2 | 0.01 | 0.00044 | 0.01 | 0.01 | 0.02 | 0.02 | 0.3 | 1.644 | 0.0006 | 0.052 | 0.049 | 0.0002 | 0.001 | 0.002 | 0.003 | 0.004 | 0.00749 | 0.00132 | 0.001 | 0.00111 | 0.0273 | 0.003 | 0.0003 | 0.001 | 0.001 | 0.0001 | 6e-05
9 | SPLP | CAEXD597934 | RE-29216 | 0.0002 | 0.03 | 2.54 | 1.68 | 1.66 | 0.14 | 2 | 0.13 | 8 | 23 | 8 | 97 | 9.1 | 0.007 | 0.006 | 0.0238 | 0.009 | 0.055 | 0.001 | 0.3 | 0.2 | 0.01 | 0.0001 | 0.01 | 0.01 | 0.02 | 0.02 | 0.3 | 0.103 | 0.0006 | 0.073 | 0.028 | 0.0002 | 0.001 | 0.002 | 0.003 | 0.003 | 0.00261 | 0.00097 | 0.00114 | 0.0013 | 0.0461 | 0.003 | 0.0003 | 0.001 | 0.001 | 0.0001 | 6e-05
10 | SPLP | CAEXD597935 | RE-29217 | 0.0002 | 0.03 | 2.15 | 3.55 | 3.65 | 0.14 | 7.45 | 0.13 | 8 | 23 | 8 | 97 | 6.33 | 0.005 | 0.004 | 0.024 | 0.015 | 0.056 | 0.001 | 0.3 | 0.2 | 0.01 | 0.00124 | 0.01 | 0.01 | 0.02 | 0.02 | 0.3 | 2.61 | 0.0006 | 0.095 | 0.047 | 0.0002 | 0.001 | 0.002 | 0.003 | 0.001 | 0.00561 | 0.00095 | 0.0005 | 0.0005 | 0.0117 | 0.003 | 0.0003 | 0.001 | 0.001 | 0.0001 | 6e-05
11 | SPLP | CAEXD597936 | RE-29218 | 0.0002 | 0.03 | 4.13 | 0.52 | 0.52 | 0.48 | 2 | 0.13 | 8 | 23 | 20.65 | 97 | 5.39 | 0.009 | 0.01 | 0.0291 | 0.001 | 0.079 | 0.001 | 0.3 | 0.2 | 0.01 | 0.0001 | 0.01 | 0.01 | 0.02 | 0.02 | 0.3 | 0.043 | 0.0006 | 0.062 | 0.013 | 0.00049 | 0.001 | 0.002 | 0.003 | 0.003 | 0.00223 | 0.00106 | 0.0005 | 0.00114 | 0.001 | 0.003 | 0.0003 | 0.001 | 0.001 | 0.0001 | 0.00022
12 | SPLP | CAEXD597937 | RE-29220 | 0.0002 | 0.03 | 2.19 | 6.11 | 6.3 | 0.14 | 7.47 | 0.13 | 8 | 23 | 20.31 | 97 | 0.5 | 0.0015 | 0.002 | 0.0359 | 0.007 | 0.087 | 0.001 | 0.3 | 0.2 | 0.01 | 0.00034 | 0.01 | 0.01 | 0.02 | 0.02 | 0.3 | 0.423 | 0.0006 | 0.026 | 0.024 | 0.0002 | 0.001 | 0.002 | 0.003 | 0.005 | 0.03992 | 0.00097 | 0.0005 | 0.0005 | 0.001 | 0.003 | 0.0003 | 0.001 | 0.001 | 0.0001 | 6e-05
13 | SPLP | CAEXD597938 | RE-29221 | 0.0002 | 0.03 | 1.98 | 3.85 | 3.92 | 0.14 | 2 | 0.13 | 8 | 23 | 21.03 | 97 | 1.72 | 0.0015 | 0.002 | 0.038 | 0.007 | 0.093 | 0.001 | 0.3 | 0.2 | 0.01 | 0.00069 | 0.01 | 0.01 | 0.02 | 0.02 | 0.3 | 0.714 | 0.0006 | 0.076 | 0.043 | 0.0002 | 0.001 | 0.002 | 0.003 | 0.004 | 0.0062 | 0.00133 | 0.0005 | 0.0005 | 0.0061 | 0.003 | 0.0003 | 0.001 | 0.001 | 0.0001 | 6e-05
14 | SPLP | CAEXD591508 | RE-29714 | n.a | n.a | n.a | n.a | n.a | n.a | n.a | n.a | n.a | n.a | n.a | n.a | n.a | n.a | n.a | n.a | n.a | n.a | n.a | n.a | n.a | n.a | n.a | n.a | n.a | n.a | n.a | n.a | n.a | n.a | n.a | n.a | n.a | n.a | n.a | n.a | n.a | n.a | n.a | n.a | n.a | n.a | n.a | n.a | n.a | n.a | n.a | n.a
15 | SPLP | CAEXD591509 | RE-29715 | 0.0002 | 0.03 | 2.37 | 3.65 | 4.01 | 0.14 | 2 | 0.13 | 8 | 23 | 8 | 97 | 10.04 | 0.0015 | 0.011 | 0.0035 | 0.001 | 0.01 | 0.0153 | 0.3 | 0.2 | 0.01 | 0.00095 | 0.01 | 0.01 | 0.02 | 0.02 | 0.3 | 2.199 | 0.0006 | 0.087 | 0.027 | 0.01273 | 0.001 | 0.002 | 0.003 | 0.001 | 0.03021 | 0.0005 | 0.0005 | 0.0005 | 0.0156 | 0.003 | 0.0003 | 0.001 | 0.001 | 0.0001 | 6e-05
16 | SPLP | CAEXD591525 | RE-29716 | n.a | n.a | n.a | n.a | n.a | n.a | n.a | n.a | n.a | n.a | n.a | n.a | n.a | n.a | n.a | n.a | n.a | n.a | n.a | n.a | n.a | n.a | n.a | n.a | n.a | n.a | n.a | n.a | n.a | n.a | n.a | n.a | n.a | n.a | n.a | n.a | n.a | n.a | n.a | n.a | n.a | n.a | n.a | n.a | n.a | n.a | n.a | n.a
17 | SPLP | CAEXD591527 | RE-29717 | 0.0002 | 0.03 | 1.95 | 5.31 | 5.8 | 0.14 | 2 | 0.13 | 8 | 23 | 8 | 97 | 1.36 | 0.0015 | 0.002 | 0.0139 | 0.011 | 0.01 | 0.001 | 0.3 | 0.2 | 0.01 | 0.0001 | 0.01 | 0.01 | 0.02 | 0.02 | 0.3 | 2.889 | 0.0006 | 0.064 | 0.026 | 0.0002 | 0.001 | 0.002 | 0.003 | 0.001 | 0.03457 | 0.0005 | 0.0005 | 0.0005 | 0.0068 | 0.003 | 0.0003 | 0.001 | 0.001 | 0.0001 | 6e-05
18 | SPLP | CAEXD591528 | RE-29718 | 0.0002 | 0.03 | 3.05 | 6.4 | 7.02 | 0.14 | 2 | 0.13 | 8 | 23 | 8 | 97 | 0.5 | 0.007 | 0.004 | 0.0149 | 0.016 | 0.01 | 0.001 | 0.3 | 0.2 | 0.01 | 0.00043 | 0.01 | 0.01 | 0.02 | 0.02 | 0.3 | 1.573 | 0.0006 | 0.028 | 0.023 | 0.0002 | 0.001 | 0.002 | 0.003 | 0.001 | 0.02389 | 0.0005 | 0.0005 | 0.0005 | 0.0148 | 0.003 | 0.0003 | 0.001 | 0.001 | 0.0001 | 6e-05
19 | SPLP | CAEXD591529 | RE-29719 | 0.0002 | 0.03 | 2.27 | 4.58 | 5.03 | 0.14 | 2 | 0.13 | 8 | 23 | 8 | 97 | 0.5 | 0.0015 | 0.002 | 0.0178 | 0.019 | 0.01 | 0.001 | 0.3 | 0.2 | 0.01 | 0.00055 | 0.01 | 0.01 | 0.02 | 0.02 | 0.3 | 3.635 | 0.0006 | 0.037 | 0.015 | 0.0002 | 0.001 | 0.002 | 0.003 | 0.001 | 0.01667 | 0.0005 | 0.0005 | 0.0005 | 0.0036 | 0.003 | 0.0003 | 0.001 | 0.001 | 0.0001 | 6e-05
20 | SPLP | CAEXD591531 | RE-29720 | 0.0002 | 0.03 | 3.3 | 1.58 | 1.73 | 0.14 | 2 | 0.13 | 8 | 23 | 8 | 97 | 7.73 | 0.0015 | 0.002 | 0.0125 | 0.008 | 0.01 | 0.001 | 0.3 | 0.2 | 0.01 | 0.0001 | 0.01 | 0.01 | 0.02 | 0.02 | 0.3 | 2.677 | 0.0006 | 0.07 | 0.021 | 0.0002 | 0.001 | 0.002 | 0.003 | 0.001 | 0.01401 | 0.0005 | 0.0005 | 0.0005 | 0.0073 | 0.003 | 0.0003 | 0.001 | 0.001 | 0.0001 | 6e-05
21 | SPLP | CAEXD591549 | RE-29721 | 0.0002 | 0.07 | 2.04 | 4.45 | 4.9 | 0.14 | 2 | 0.13 | 8 | 23 | 8 | 97 | 0.5 | 0.0015 | 0.002 | 0.0077 | 0.012 | 0.01 | 0.001 | 0.3 | 0.2 | 0.01 | 0.00054 | 0.01 | 0.01 | 0.02 | 0.02 | 0.3 | 5.18 | 0.0006 | 0.063 | 0.036 | 0.0002 | 0.001 | 0.002 | 0.003 | 0.001 | 0.02024 | 0.0005 | 0.0005 | 0.0005 | 0.0147 | 0.003 | 0.0003 | 0.001 | 0.001 | 0.0001 | 6e-05
22 | SPLP | CAEXD591551 | RE-29722 | 0.0002 | 0.03 | 4.58 | 2.85 | 3.13 | 0.14 | 2 | 0.13 | 8 | 23 | 8 | 97 | 1.49 | 0.0015 | 0.002 | 0.0084 | 0.005 | 0.01 | 0.001 | 0.3 | 0.2 | 0.01 | 0.0001 | 0.01 | 0.01 | 0.02 | 0.02 | 0.3 | 0.491 | 0.0006 | 0.084 | 0.035 | 0.0002 | 0.001 | 0.002 | 0.003 | 0.001 | 0.01152 | 0.0005 | 0.0005 | 0.0005 | 0.0076 | 0.003 | 0.0003 | 0.001 | 0.001 | 0.0001 | 6e-05
23 | SPLP | CAEXD592687 | RE-29723 | 0.0002 | 0.03 | 3.77 | 2.63 | 2.88 | 0.14 | 2 | 0.13 | 8 | 23 | 8 | 97 | 8.03 | 0.004 | 0.008 | 0.012 | 0.011 | 0.01 | 0.0088 | 0.3 | 0.2 | 0.04 | 0.00154 | 0.046 | 0.045 | 0.02 | 0.02 | 0.3 | 13.828 | 0.0006 | 0.079 | 0.022 | 0.00049 | 0.001 | 0.002 | 0.003 | 0.001 | 0.13298 | 0.0005 | 0.0005 | 0.0005 | 0.0093 | 0.003 | 0.0003 | 0.001 | 0.001 | 0.0001 | 6e-05
24 | SPLP | CAEXD592706 | RE-29725 | 0.0002 | 0.03 | 1.71 | 1.92 | 2.1 | 0.14 | 2 | 0.13 | 8 | 23 | 8 | 97 | 9.2 | 0.0015 | 0.007 | 0.0035 | 0.004 | 0.01 | 0.0025 | 0.3 | 0.2 | 0.01 | 0.0001 | 0.01 | 0.01 | 0.02 | 0.02 | 0.3 | 3.642 | 0.0006 | 0.056 | 0.013 | 0.0026 | 0.001 | 0.002 | 0.003 | 0.001 | 0.02176 | 0.0005 | 0.0005 | 0.0005 | 0.0056 | 0.003 | 0.0003 | 0.001 | 0.001 | 0.0001 | 6e-05
25 | SPLP | CAEXD592715 | RE-29726 | 0.0002 | 0.03 | 1.74 | 1.55 | 1.7 | 0.14 | 2 | 0.13 | 8 | 23 | 8 | 97 | 10.95 | 0.004 | 0.007 | 0.0157 | 0.017 | 0.01 | 0.0041 | 0.3 | 0.2 | 0.01 | 0.0006 | 0.01 | 0.01 | 0.02 | 0.02 | 0.3 | 12.944 | 0.0006 | 0.065 | 0.012 | 0.0002 | 0.001 | 0.002 | 0.003 | 0.001 | 0.05133 | 0.0005 | 0.0005 | 0.0005 | 0.0102 | 0.003 | 0.0003 | 0.001 | 0.001 | 0.0001 | 6e-05
26 | SPLP | CAEXD592727 | RE-29727 | 0.0002 | 0.03 | 1.73 | 2.7 | 2.96 | 0.14 | 2 | 0.13 | 8 | 23 | 8 | 97 | 6.71 | 0.0015 | 0.002 | 0.0134 | 0.017 | 0.01 | 0.001 | 0.3 | 0.2 | 0.01 | 0.00046 | 0.01 | 0.01 | 0.02 | 0.02 | 0.3 | 13.846 | 0.0006 | 0.068 | 0.022 | 0.0002 | 0.001 | 0.002 | 0.003 | 0.001 | 0.08538 | 0.0005 | 0.0005 | 0.0005 | 0.0161 | 0.003 | 0.0003 | 0.001 | 0.001 | 0.0001 | 6e-05
27 | SPLP | CAEXD592730 | RE-29728 | 0.0002 | 0.03 | 1.5 | 3.63 | 4 | 0.14 | 2 | 0.13 | 8 | 23 | 8 | 97 | 0.5 | 0.0015 | 0.002 | 0.0135 | 0.012 | 0.01 | 0.001 | 0.3 | 0.2 | 0.01 | 0.00031 | 0.01 | 0.01 | 0.02 | 0.02 | 0.3 | 3.116 | 0.0006 | 0.047 | 0.028 | 0.0002 | 0.001 | 0.002 | 0.003 | 0.001 | 0.01052 | 0.0005 | 0.0005 | 0.0005 | 0.0092 | 0.003 | 0.0003 | 0.001 | 0.001 | 0.0001 | 6e-05
28 | SPLP | CAEXD592852 | RE-29729 | 0.0002 | 0.03 | 3.34 | 8.4 | 9.23 | 0.14 | 2 | 0.13 | 8 | 23 | 8 | 97 | 5.68 | 0.0015 | 0.013 | 0.0035 | 0.001 | 0.01 | 1.9556 | 0.3 | 0.2 | 0.05 | 0.00803 | 0.062 | 0.06 | 0.02 | 0.02 | 0.3 | 0.03 | 0.0006 | 0.1 | 0.032 | 0.0002 | 0.001 | 0.002 | 0.003 | 0.001 | 0.0006 | 0.0005 | 0.0005 | 0.0005 | 0.0248 | 0.003 | 0.0003 | 0.001 | 0.001 | 0.0001 | 6e-05
29 | SPLP | CAEXD592855 | RE-29730 | 0.0002 | 0.03 | 2.02 | 4.39 | 4.8 | 0.14 | 2 | 0.13 | 8 | 53.65 | 8 | 97 | 11.17 | 0.0015 | 0.016 | 0.0035 | 0.001 | 0.01 | 0.0365 | 0.3 | 0.44 | 0.01 | 0.00086 | 0.01 | 0.01 | 0.02 | 0.02 | 0.3 | 2.656 | 0.001 | 0.162 | 0.076 | 0.00545 | 0.001 | 0.002 | 0.003 | 0.001 | 0.02821 | 0.0005 | 0.0005 | 0.0005 | 0.0532 | 0.003 | 0.0003 | 0.001 | 0.001 | 0.0001 | 6e-05
30 | SPLP | CAEXD592857 | RE-29731 | 0.0002 | 0.03 | 2.12 | 5.81 | 6.39 | 0.14 | 2 | 0.13 | 8 | 159.67 | 8 | 97 | 10.85 | 0.0015 | 0.024 | 0.0035 | 0.001 | 0.01 | 0.0873 | 0.3 | 0.82 | 0.45 | 0.0079 | 0.439 | 0.433 | 0.02 | 0.02 | 0.3 | 3.21 | 0.0006 | 0.134 | 0.052 | 0.00873 | 0.001 | 0.002 | 0.003 | 0.001 | 0.04257 | 0.0005 | 0.0005 | 0.0005 | 0.0298 | 0.003 | 0.0003 | 0.001 | 0.001 | 0.0001 | 6e-05
31 | SPLP | CAEXD592867 | RE-29732 | 0.0002 | 0.03 | 2.83 | 3.09 | 3.38 | 0.14 | 2 | 0.13 | 8 | 23 | 8 | 97 | 9.09 | 0.0015 | 0.011 | 0.0035 | 0.006 | 0.01 | 0.0131 | 0.3 | 0.2 | 0.08 | 0.00187 | 0.091 | 0.087 | 0.02 | 0.02 | 0.3 | 9.823 | 0.0006 | 0.115 | 0.038 | 0.00138 | 0.001 | 0.002 | 0.003 | 0.001 | 0.06245 | 0.0005 | 0.0005 | 0.0005 | 0.0577 | 0.003 | 0.0003 | 0.001 | 0.001 | 0.0001 | 6e-05
32 | SPLP | CAEXD592873 | RE-29733 | 0.0002 | 0.03 | 1.52 | 0.49 | 0.49 | 0.14 | 2 | 0.13 | 8 | 23 | 8 | 97 | 11.58 | 0.0015 | 0.002 | 0.0123 | 0.007 | 0.01 | 0.001 | 0.3 | 0.2 | 0.01 | 0.0001 | 0.01 | 0.01 | 0.02 | 0.02 | 0.3 | 1.904 | 0.0006 | 0.076 | 0.031 | 0.0002 | 0.001 | 0.002 | 0.003 | 0.001 | 0.00588 | 0.0005 | 0.0005 | 0.0005 | 0.0129 | 0.003 | 0.0003 | 0.001 | 0.001 | 0.0001 | 6e-05
33 | SPLP | CAEXD592887 | RE-29734 | 0.0002 | 0.03 | 1.4 | 1.74 | 1.9 | 0.14 | 2 | 0.13 | 8 | 23 | 8 | 97 | 8.89 | 0.0015 | 0.002 | 0.0035 | 0.008 | 0.01 | 0.001 | 0.3 | 0.2 | 0.01 | 0.0001 | 0.01 | 0.01 | 0.02 | 0.02 | 0.3 | 4.636 | 0.0006 | 0.124 | 0.06 | 0.00066 | 0.001 | 0.002 | 0.003 | 0.001 | 0.00725 | 0.0005 | 0.0005 | 0.0005 | 0.0309 | 0.003 | 0.0003 | 0.001 | 0.001 | 0.0001 | 6e-05
34 | SPLP | CAEXD593349 | RE-29737 | 0.0002 | 0.03 | 4.55 | 1.79 | 1.95 | 0.14 | 2 | 0.13 | 8 | 23 | 8 | 97 | 8.96 | 0.004 | 0.006 | 0.0035 | 0.007 | 0.01 | 0.0048 | 0.3 | 0.2 | 0.01 | 0.0001 | 0.01 | 0.01 | 0.02 | 0.02 | 0.3 | 5.163 | 0.0006 | 0.054 | 0.013 | 0.00361 | 0.001 | 0.002 | 0.003 | 0.001 | 0.01331 | 0.0005 | 0.0005 | 0.0005 | 0.0055 | 0.003 | 0.0003 | 0.001 | 0.001 | 0.0001 | 6e-05
35 | SPLP | CAEXD593360 | RE-29738 | 0.0002 | 0.03 | 3.17 | 1.86 | 2.04 | 0.14 | 2 | 0.13 | 8 | 23 | 8 | 97 | 6.82 | 0.0015 | 0.004 | 0.0035 | 0.004 | 0.01 | 0.0041 | 0.3 | 0.2 | 0.01 | 0.0001 | 0.01 | 0.01 | 0.02 | 0.02 | 0.3 | 3.268 | 0.0006 | 0.052 | 0.016 | 0.00437 | 0.001 | 0.002 | 0.003 | 0.001 | 0.01532 | 0.0005 | 0.0005 | 0.0005 | 0.001 | 0.003 | 0.0003 | 0.001 | 0.001 | 0.0001 | 6e-05
36 | SPLP | CAEXD593364 | RE-29739 | 0.0002 | 0.03 | 17.05 | 2.5 | 2.75 | 0.14 | 2 | 0.31 | 8 | 23 | 8 | 97 | 7.96 | 0.027 | 0.022 | 0.0035 | 0.007 | 0.01 | 0.0039 | 0.3 | 0.2 | 0.01 | 0.00049 | 0.01 | 0.01 | 0.02 | 0.02 | 0.3 | 7.204 | 0.0006 | 0.065 | 0.019 | 0.00524 | 0.001 | 0.002 | 0.003 | 0.001 | 0.03429 | 0.0005 | 0.0005 | 0.0005 | 0.0303 | 0.003 | 0.0003 | 0.001 | 0.001 | 0.0001 | 6e-05
37 | SPLP | CAEXD593367 | RE-29740 | 0.0002 | 0.03 | 3.95 | 3.63 | 3.98 | 0.14 | 2 | 0.13 | 8 | 23 | 8 | 97 | 3.34 | 0.004 | 0.002 | 0.0183 | 0.017 | 0.01 | 0.001 | 0.3 | 0.2 | 0.01 | 0.00039 | 0.01 | 0.01 | 0.02 | 0.02 | 0.3 | 10.636 | 0.0006 | 0.044 | 0.025 | 0.00048 | 0.001 | 0.002 | 0.003 | 0.001 | 0.05942 | 0.0005 | 0.0005 | 0.0005 | 0.001 | 0.003 | 0.0003 | 0.001 | 0.001 | 0.0001 | 6e-05
38 | SPLP | CAEXD593387 | RE-29741 | 0.0002 | 0.03 | 6.96 | 14.69 | 16.07 | 0.14 | 2 | 0.13 | 8 | 23 | 8 | 97 | 0.5 | 0.008 | 0.004 | 0.0111 | 0.027 | 0.026 | 0.001 | 0.3 | 0.2 | 0.01 | 0.00061 | 0.01 | 0.01 | 0.02 | 0.02 | 0.3 | 23.055 | 0.0006 | 0.042 | 0.028 | 0.00051 | 0.001 | 0.002 | 0.003 | 0.001 | 0.09026 | 0.0005 | 0.0005 | 0.0005 | 0.001 | 0.003 | 0.0003 | 0.001 | 0.001 | 0.0001 | 6e-05
39 | SPLP | CAEXD593392 | RE-29742 | 0.0002 | 0.03 | 33.56 | 12.03 | 13.18 | 0.14 | 2 | 0.71 | 8 | 23 | 8 | 97 | 0.5 | 0.03 | 0.008 | 0.0132 | 0.023 | 0.022 | 0.001 | 0.3 | 0.2 | 0.01 | 0.00074 | 0.01 | 0.01 | 0.02 | 0.02 | 0.3 | 21.166 | 0.0006 | 0.031 | 0.025 | 0.0025 | 0.001 | 0.002 | 0.003 | 0.001 | 0.05657 | 0.0005 | 0.0005 | 0.0005 | 0.0036 | 0.003 | 0.0003 | 0.001 | 0.001 | 0.0001 | 6e-05
40 | SPLP | CAEXD593395 | RE-29743 | 0.0002 | 0.03 | 9.79 | 1.56 | 1.71 | 0.14 | 2 | 0.13 | 8 | 23 | 8 | 97 | 7.91 | 0.022 | 0.018 | 0.027 | 0.036 | 0.039 | 0.008 | 0.3 | 0.2 | 0.01 | 0.00111 | 0.01 | 0.01 | 0.02 | 0.02 | 0.3 | 9.377 | 0.0006 | 0.058 | 0.016 | 0.00066 | 0.001 | 0.002 | 0.003 | 0.001 | 0.10348 | 0.0005 | 0.0005 | 0.0005 | 0.0071 | 0.003 | 0.0003 | 0.001 | 0.001 | 0.0001 | 6e-05
41 | SPLP | CAEXD601103 | RE-29744 | 0.0002 | 0.03 | 3.27 | 1.77 | 1.93 | 0.14 | 2 | 0.13 | 8 | 23 | 8 | 97 | 4.51 | 0.0015 | 0.004 | 0.0035 | 0.001 | 0.01 | 0.0091 | 0.3 | 0.2 | 0.01 | 0.0001 | 0.01 | 0.01 | 0.02 | 0.02 | 0.3 | 1.76 | 0.0006 | 0.046 | 0.014 | 0.01042 | 0.001 | 0.002 | 0.003 | 0.001 | 0.01996 | 0.0005 | 0.0005 | 0.0005 | 0.001 | 0.003 | 0.0003 | 0.001 | 0.001 | 0.0001 | 6e-05
42 | SPLP | CAEXD594384 | RE-29745 | 0.0002 | 0.03 | 5.06 | 2.44 | 2.66 | 0.14 | 2 | 0.13 | 8 | 23 | 8 | 97 | 5.69 | 0.0015 | 0.006 | 0.0035 | 0.005 | 0.01 | 0.0036 | 0.3 | 0.2 | 0.01 | 0.00033 | 0.01 | 0.01 | 0.02 | 0.02 | 0.3 | 2.544 | 0.0006 | 0.049 | 0.012 | 0.0023 | 0.001 | 0.002 | 0.003 | 0.001 | 0.05752 | 0.0005 | 0.0005 | 0.0005 | 0.008 | 0.003 | 0.0003 | 0.001 | 0.001 | 0.0001 | 6e-05
43 | SPLP | CAEXD594400 | RE-29746 | 0.0002 | 0.03 | 7.52 | 1.5 | 1.64 | 0.14 | 2 | 0.13 | 8 | 23 | 8 | 97 | 14.58 | 0.003 | 0.002 | 0.013 | 0.017 | 0.01 | 0.001 | 0.3 | 0.2 | 0.01 | 0.0001 | 0.01 | 0.01 | 0.02 | 0.02 | 0.3 | 9.033 | 0.0006 | 0.087 | 0.03 | 0.00047 | 0.001 | 0.002 | 0.003 | 0.001 | 0.01864 | 0.0005 | 0.0005 | 0.0005 | 0.0264 | 0.003 | 0.0003 | 0.001 | 0.001 | 0.0001 | 6e-05
44 | SPLP | CAEXD594786 | RE-29748 | 0.0002 | 0.03 | 2.18 | 2.55 | 2.8 | 0.14 | 2 | 0.13 | 8 | 23 | 8 | 97 | 6 | 0.0015 | 0.004 | 0.0035 | 0.004 | 0.01 | 0.0059 | 0.3 | 0.2 | 0.01 | 0.0001 | 0.01 | 0.01 | 0.02 | 0.02 | 0.3 | 2.81 | 0.0006 | 0.108 | 0.034 | 0.004 | 0.001 | 0.002 | 0.003 | 0.001 | 0.02051 | 0.0005 | 0.0005 | 0.0005 | 0.0039 | 0.003 | 0.0003 | 0.001 | 0.001 | 0.0001 | 6e-05
45 | SPLP | CAEXD594800 | RE-29749 | n.a | n.a | n.a | n.a | n.a | n.a | n.a | n.a | n.a | n.a | n.a | n.a | n.a | n.a | n.a | n.a | n.a | n.a | n.a | n.a | n.a | n.a | n.a | n.a | n.a | n.a | n.a | n.a | n.a | n.a | n.a | n.a | n.a | n.a | n.a | n.a | n.a | n.a | n.a | n.a | n.a | n.a | n.a | n.a | n.a | n.a | n.a | n.a
46 | SPLP | CAEXD594801 | RE-29750 | 0.0002 | 0.03 | 1.3 | 5.7 | 6.23 | 0.14 | 2 | 0.13 | 8 | 23 | 8 | 97 | 0.5 | 0.0015 | 0.002 | 0.0106 | 0.016 | 0.01 | 0.001 | 0.3 | 0.2 | 0.01 | 0.0001 | 0.01 | 0.01 | 0.02 | 0.02 | 0.3 | 6.811 | 0.0006 | 0.053 | 0.026 | 0.0002 | 0.001 | 0.002 | 0.003 | 0.001 | 0.03461 | 0.0005 | 0.0005 | 0.0005 | 0.0061 | 0.003 | 0.0003 | 0.001 | 0.001 | 0.0001 | 6e-05
47 | SPLP | CAEXD600356 | RE-29751 | 0.0002 | 0.03 | 2.15 | 1.92 | 2.11 | 0.14 | 2 | 0.13 | 8 | 23 | 8 | 97 | 6.89 | 0.0015 | 0.005 | 0.0102 | 0.01 | 0.01 | 0.005 | 0.3 | 0.2 | 0.01 | 0.00037 | 0.01 | 0.01 | 0.02 | 0.02 | 0.3 | 4.095 | 0.0006 | 0.057 | 0.012 | 0.0009 | 0.001 | 0.002 | 0.003 | 0.001 | 0.09301 | 0.0005 | 0.0005 | 0.0005 | 0.0065 | 0.003 | 0.0003 | 0.001 | 0.001 | 0.0001 | 6e-05
48 | SPLP | CAEXD600888 | RE-29752 | 0.0002 | 0.03 | 1.83 | 16.86 | 18.5 | 0.14 | 2 | 0.13 | 8 | 196.8 | 8 | 97 | 5.71 | 0.0015 | 0.027 | 0.0035 | 0.003 | 0.01 | 11.7904 | 0.3 | 0.5 | 1.76 | 0.13022 | 2.007 | 1.675 | 0.02 | 0.02 | 0.3 | 0.191 | 0.0023 | 0.15 | 0.059 | 0.0002 | 0.001 | 0.002 | 0.003 | 0.001 | 0.0006 | 0.0005 | 0.0005 | 0.0005 | 0.0508 | 0.003 | 0.0003 | 0.001 | 0.001 | 0.0001 | 6e-05
49 | SPLP | CAEXD600891 | RE-29753 | 0.0002 | 0.03 | 2.85 | 7.79 | 8.57 | 0.14 | 2 | 0.13 | 8 | 82.09 | 8 | 97 | 5.42 | 0.0015 | 0.018 | 0.0035 | 0.001 | 0.01 | 0.7062 | 0.3 | 0.2 | 1.91 | 0.03974 | 2.194 | 1.833 | 0.02 | 0.02 | 0.3 | 0.948 | 0.0015 | 0.088 | 0.031 | 0.00501 | 0.001 | 0.002 | 0.003 | 0.001 | 0.01348 | 0.0005 | 0.0005 | 0.0005 | 0.0144 | 0.003 | 0.0003 | 0.001 | 0.001 | 0.0001 | 6e-05
50 | SPLP | CAEXD600919 | RE-29754 | 0.0002 | 0.03 | 1.32 | 8.58 | 9.35 | 0.14 | 2 | 0.13 | 8 | 23 | 8 | 97 | 0.5 | 0.0015 | 0.002 | 0.007 | 0.016 | 0.01 | 0.001 | 0.3 | 0.2 | 0.01 | 0.0001 | 0.01 | 0.01 | 0.02 | 0.02 | 0.3 | 5.544 | 0.0006 | 0.019 | 0.017 | 0.0002 | 0.001 | 0.002 | 0.003 | 0.001 | 0.06284 | 0.0005 | 0.0005 | 0.0005 | 0.0069 | 0.003 | 0.0003 | 0.001 | 0.001 | 0.0001 | 6e-05
51 | SPLP | CAEXD600939 | RE-29755 | 0.0002 | 0.03 | 2.39 | 3.48 | 3.82 | 0.3 | 2 | 0.13 | 8 | 23 | 8 | 97 | 2.6 | 0.007 | 0.005 | 0.007 | 0.01 | 0.01 | 0.0102 | 0.3 | 0.2 | 0.01 | 0.00039 | 0.01 | 0.01 | 0.02 | 0.02 | 0.3 | 1.795 | 0.0006 | 0.11 | 0.062 | 0.00068 | 0.001 | 0.002 | 0.003 | 0.001 | 0.0222 | 0.0005 | 0.0005 | 0.0005 | 3.6569 | 0.003 | 0.0003 | 0.001 | 0.001 | 0.0001 | 6e-05
52 | SPLP | CAEXD601019 | RE-29756 | 0.0002 | 0.03 | 1.78 | 2.98 | 3.28 | 0.14 | 2 | 0.13 | 8 | 23 | 8 | 97 | 6.26 | 0.0015 | 0.006 | 0.0035 | 0.003 | 0.01 | 0.009 | 0.3 | 0.2 | 0.01 | 0.0001 | 0.01 | 0.01 | 0.02 | 0.02 | 0.3 | 3.16 | 0.0006 | 0.096 | 0.033 | 0.00382 | 0.001 | 0.002 | 0.003 | 0.001 | 0.01017 | 0.0005 | 0.0005 | 0.0005 | 0.0146 | 0.003 | 0.0003 | 0.001 | 0.001 | 0.0001 | 6e-05
53 | SPLP | CAEXD601068 | RE-29757 | 0.0002 | 0.03 | 3.39 | 2.45 | 2.68 | 0.14 | 2 | 0.13 | 8 | 23 | 8 | 97 | 5.04 | 0.0015 | 0.002 | 0.0035 | 0.001 | 0.01 | 0.0073 | 0.3 | 0.2 | 0.01 | 0.0001 | 0.01 | 0.01 | 0.02 | 0.02 | 0.3 | 0.633 | 0.0006 | 0.1 | 0.038 | 0.01017 | 0.001 | 0.002 | 0.003 | 0.001 | 0.00518 | 0.0005 | 0.0005 | 0.0005 | 0.0147 | 0.003 | 0.0003 | 0.001 | 0.001 | 0.0001 | 6e-05
54 | SPLP | CAEXD601071 | RE-29760 | 0.0002 | 0.03 | 2.79 | 4.63 | 5.1 | 0.14 | 2 | 0.13 | 8 | 23 | 8 | 97 | 8.1 | 0.01 | 0.021 | 0.0035 | 0.01 | 0.01 | 0.0741 | 0.6 | 0.69 | 0.14 | 0.00272 | 0.155 | 0.151 | 0.02 | 0.02 | 0.3 | 1.647 | 0.0006 | 0.091 | 0.022 | 0.01684 | 0.001 | 0.002 | 0.003 | 0.001 | 0.0153 | 0.0005 | 0.0005 | 0.0005 | 0.0152 | 0.003 | 0.0003 | 0.0048 | 0.0043 | 0.0001 | 6e-05
55 | SPLP | CAEXD601082 | RE-29761 | 0.0002 | 0.03 | 3.89 | 2.91 | 3.19 | 0.14 | 2 | 0.13 | 8 | 23 | 8 | 97 | 8.24 | 0.0015 | 0.009 | 0.0035 | 0.004 | 0.01 | 0.012 | 0.3 | 0.2 | 0.01 | 0.00064 | 0.01 | 0.01 | 0.02 | 0.02 | 0.3 | 1.712 | 0.0006 | 0.132 | 0.033 | 0.00818 | 0.001 | 0.002 | 0.003 | 0.001 | 0.01728 | 0.0005 | 0.0005 | 0.0005 | 0.0056 | 0.003 | 0.0003 | 0.001 | 0.001 | 0.0001 | 6e-05
56 | SPLP | CAEXD601088 | RE-29762 | 0.0002 | 0.03 | 2.41 | 4.49 | 4.92 | 0.14 | 2 | 0.13 | 8 | 23 | 8 | 97 | 4.84 | 0.0015 | 0.006 | 0.0035 | 0.001 | 0.01 | 0.0311 | 0.3 | 0.2 | 0.01 | 0.0001 | 0.01 | 0.01 | 0.02 | 0.02 | 0.3 | 0.028 | 0.0006 | 0.13 | 0.035 | 0.0083 | 0.001 | 0.002 | 0.003 | 0.001 | 0.00406 | 0.0005 | 0.0005 | 0.0005 | 0.0068 | 0.003 | 0.0003 | 0.001 | 0.001 | 0.0001 | 6e-05
57 | SPLP | CAEXD601102 | RE-29763 | 0.0002 | 0.03 | 4.51 | 2.31 | 2.55 | 0.14 | 2 | 0.13 | 8 | 23 | 8 | 97 | 9.26 | 0.005 | 0.011 | 0.009 | 0.013 | 0.01 | 0.0209 | 0.3 | 0.4 | 0.01 | 0.00133 | 0.01 | 0.031 | 0.02 | 0.02 | 0.3 | 11.787 | 0.0006 | 0.112 | 0.015 | 0.00239 | 0.001 | 0.002 | 0.003 | 0.001 | 0.06552 | 0.0005 | 0.0005 | 0.0005 | 0.0055 | 0.003 | 0.0003 | 0.001 | 0.001 | 0.0001 | 6e-05
58 | SPLP | CAEXD601109 | RE-29764 | 0.0002 | 0.03 | 4.08 | 2.46 | 2.69 | 0.14 | 2 | 0.13 | 8 | 23 | 8 | 97 | 8.81 | 0.0015 | 0.006 | 0.0035 | 0.008 | 0.01 | 0.0134 | 0.3 | 0.2 | 0.01 | 0.00033 | 0.01 | 0.01 | 0.02 | 0.02 | 0.3 | 4.653 | 0.0006 | 0.064 | 0.014 | 0.00497 | 0.001 | 0.002 | 0.003 | 0.001 | 0.03202 | 0.0005 | 0.0005 | 0.0005 | 0.001 | 0.003 | 0.0003 | 0.001 | 0.001 | 0.0001 | 6e-05
59 | SPLP | CAEXD601116 | RE-29765 | 0.0002 | 0.03 | 4.28 | 3.6 | 3.95 | 0.14 | 2 | 0.13 | 8 | 23 | 8 | 97 | 10.79 | 0.0015 | 0.011 | 0.0035 | 0.008 | 0.01 | 0.009 | 0.3 | 0.2 | 0.01 | 0.00047 | 0.01 | 0.01 | 0.02 | 0.02 | 0.3 | 4.969 | 0.0006 | 0.097 | 0.025 | 0.00747 | 0.001 | 0.002 | 0.003 | 0.001 | 0.02735 | 0.0005 | 0.0005 | 0.0005 | 0.0267 | 0.003 | 0.0003 | 0.001 | 0.001 | 0.0001 | 6e-05
60 | SPLP | CAEXD601133 | RE-29766 | 0.0002 | 0.03 | 2.78 | 4.46 | 4.88 | 0.14 | 2 | 0.13 | 8 | 23 | 8 | 97 | 0.5 | 0.0015 | 0.002 | 0.0109 | 0.011 | 0.01 | 0.001 | 0.3 | 0.2 | 0.01 | 0.00035 | 0.01 | 0.01 | 0.02 | 0.02 | 0.3 | 3.287 | 0.0006 | 0.03 | 0.018 | 0.00047 | 0.001 | 0.002 | 0.003 | 0.001 | 0.01507 | 0.0005 | 0.0005 | 0.0005 | 0.011 | 0.003 | 0.0003 | 0.001 | 0.001 | 0.00204 | 6e-05
61 | SPLP | CAEXD601148 | RE-29767 | 0.0002 | 0.03 | 4.38 | 2.04 | 2.24 | 0.14 | 2 | 0.13 | 8 | 23 | 8 | 97 | 2.25 | 0.0015 | 0.002 | 0.0035 | 0.003 | 0.01 | 0.001 | 0.3 | 0.2 | 0.01 | 0.0001 | 0.01 | 0.01 | 0.02 | 0.02 | 0.3 | 0.056 | 0.0006 | 0.118 | 0.058 | 0.00058 | 0.001 | 0.002 | 0.003 | 0.001 | 0.00581 | 0.0005 | 0.0005 | 0.0005 | 0.0094 | 0.003 | 0.0003 | 0.001 | 0.001 | 0.0001 | 6e-05
62 | SPLP | CAEXD601294 | RE-29768 | 0.0002 | 0.03 | 3.65 | 2.12 | 2.32 | 0.14 | 2 | 0.13 | 8 | 23 | 8 | 97 | 8.02 | 0.023 | 0.029 | 0.0035 | 0.006 | 0.01 | 0.003 | 0.3 | 0.2 | 0.01 | 0.0001 | 0.01 | 0.01 | 0.02 | 0.02 | 0.3 | 4.964 | 0.0006 | 0.101 | 0.04 | 0.00229 | 0.001 | 0.002 | 0.003 | 0.001 | 0.01815 | 0.0005 | 0.0005 | 0.0005 | 0.0517 | 0.003 | 0.0003 | 0.001 | 0.001 | 0.0001 | 6e-05
63 | SPLP | CAEXD601313 | RE-29769 | 0.0002 | 0.03 | 8.38 | 11.36 | 12.47 | 0.14 | 2 | 0.13 | 8 | 362.88 | 8 | 97 | 20.33 | 0.026 | 0.062 | 0.0035 | 0.009 | 0.01 | 0.2031 | 0.3 | 1.4 | 0.01 | 0.00115 | 0.01 | 0.01 | 0.02 | 0.02 | 0.3 | 5.114 | 0.0014 | 0.357 | 0.135 | 0.01262 | 0.0028 | 0.002 | 0.003 | 0.001 | 0.02169 | 0.0005 | 0.0005 | 0.0005 | 0.0839 | 0.003 | 0.0003 | 0.001 | 0.001 | 0.0001 | 0.00023
64 | SPLP | CAEXD601347 | RE-29771 | 0.0002 | 0.03 | 1.62 | 4.25 | 4.66 | 0.14 | 2 | 0.13 | 8 | 23 | 8 | 97 | 1.98 | 0.0015 | 0.002 | 0.0149 | 0.016 | 0.01 | 0.001 | 0.3 | 0.2 | 0.01 | 0.0001 | 0.01 | 0.01 | 0.02 | 0.02 | 0.3 | 4.341 | 0.0006 | 0.073 | 0.024 | 0.0002 | 0.001 | 0.002 | 0.003 | 0.001 | 0.02469 | 0.0005 | 0.0005 | 0.0005 | 0.0086 | 0.003 | 0.0003 | 0.001 | 0.001 | 0.0001 | 6e-05
65 | SPLP | CAEXD601358 | RE-29772 | 0.0002 | 0.03 | 2.88 | 2.16 | 2.38 | 0.14 | 2 | 0.13 | 8 | 23 | 8 | 97 | 29.03 | 0.0015 | 0.015 | 0.0035 | 0.003 | 0.01 | 0.001 | 0.3 | 0.2 | 0.01 | 0.0001 | 0.01 | 0.01 | 0.02 | 0.02 | 0.3 | 0.086 | 0.0006 | 0.142 | 0.036 | 0.00686 | 0.001 | 0.002 | 0.003 | 0.001 | 0.0006 | 0.0005 | 0.0005 | 0.0005 | 0.0396 | 0.003 | 0.0003 | 0.001 | 0.001 | 0.0001 | 6e-05
66 | SPLP | CAEXD601362 | RE-29773 | 0.0002 | 0.03 | 5.77 | 1.39 | 1.38 | 0.14 | 2 | 0.13 | 8 | 23 | 8 | 97 | 16.71 | 0.012 | 0.023 | 0.0035 | 0.003 | 0.01 | 0.001 | 0.3 | 0.2 | 0.01 | 0.0001 | 0.01 | 0.01 | 0.02 | 0.02 | 0.3 | 0.972 | 0.0006 | 0.18 | 0.051 | 0.01017 | 0.001 | 0.002 | 0.003 | 0.001 | 0.00461 | 0.0005 | 0.0005 | 0.0005 | 0.0841 | 0.003 | 0.0003 | 0.001 | 0.001 | 0.0001 | 6e-05
67 | SPLP | CAEXD601484 | RE-29774 | 0.0002 | 0.03 | 3.84 | 3.73 | 4.14 | 0.82 | 5.24 | 0.13 | 8 | 23 | 8 | 97 | 14.17 | 0.044 | 0.05 | 0.0079 | 0.015 | 0.01 | 0.0624 | 1.57 | 1.67 | 0.01 | 0.00096 | 0.01 | 0.01 | 0.02 | 0.02 | 0.3 | 6.436 | 0.0006 | 0.194 | 0.062 | 0.00624 | 0.001 | 0.002 | 0.003 | 0.001 | 0.02882 | 0.0005 | 0.0005 | 0.0005 | 1.9304 | 0.003 | 0.0003 | 0.0064 | 0.0056 | 0.0001 | 6e-05
68 | SPLP | CAEXD601489 | RE-29775 | 0.0002 | 0.03 | 2.36 | 3.77 | 4.17 | 0.14 | 2 | 0.13 | 8 | 23 | 8 | 97 | 9.9 | 0.0015 | 0.009 | 0.0035 | 0.001 | 0.01 | 0.0096 | 0.3 | 0.2 | 0.01 | 0.0001 | 0.01 | 0.01 | 0.02 | 0.02 | 0.3 | 0.572 | 0.0006 | 0.124 | 0.041 | 0.00872 | 0.001 | 0.002 | 0.003 | 0.001 | 0.00696 | 0.0005 | 0.0005 | 0.0005 | 0.0126 | 0.003 | 0.0003 | 0.001 | 0.001 | 0.0001 | 0.0001
69 | SPLP | CAEXD601508 | RE-29776 | 0.0002 | 0.03 | 2.26 | 2.67 | 2.95 | 0.14 | 4.32 | 0.13 | 8 | 23 | 8 | 97 | 11.61 | 0.0015 | 0.008 | 0.0035 | 0.012 | 0.01 | 0.0064 | 0.3 | 0.2 | 0.01 | 0.00036 | 0.01 | 0.01 | 0.02 | 0.02 | 0.3 | 5.955 | 0.0006 | 0.114 | 0.033 | 0.00395 | 0.001 | 0.002 | 0.003 | 0.001 | 0.02378 | 0.0005 | 0.0005 | 0.0005 | 0.0151 | 0.003 | 0.0003 | 0.001 | 0.001 | 0.0001 | 6e-05
70 | SPLP | CAEXD601522 | RE-29777 | 0.0002 | 0.03 | 3.8 | 8.3 | 9.24 | 0.14 | 2 | 0.13 | 8 | 23 | 8 | 97 | 22.3 | 0.0015 | 0.024 | 0.0035 | 0.001 | 0.01 | 0.0241 | 0.3 | 0.53 | 0.01 | 0.0001 | 0.01 | 0.01 | 0.02 | 0.02 | 0.3 | 0.01 | 0.0006 | 0.388 | 0.111 | 0.01 | 0.0031 | 0.002 | 0.003 | 0.001 | 0.00139 | 0.0005 | 0.0005 | 0.0005 | 0.0416 | 0.003 | 0.0003 | 0.001 | 0.001 | 0.0001 | 6e-05
71 | SPLP | CAEXD601530 | RE-29778 | 0.0002 | 0.03 | 1.74 | 6.37 | 7.07 | 0.14 | 7.55 | 0.13 | 8 | 23 | 8 | 97 | 2.23 | 0.0015 | 0.002 | 0.0095 | 0.009 | 0.01 | 0.001 | 0.3 | 0.2 | 0.01 | 0.0001 | 0.01 | 0.01 | 0.02 | 0.02 | 0.3 | 5.681 | 0.0006 | 0.102 | 0.045 | 0.00048 | 0.001 | 0.002 | 0.003 | 0.001 | 0.02351 | 0.0005 | 0.0005 | 0.0005 | 0.0078 | 0.003 | 0.0003 | 0.001 | 0.001 | 0.0001 | 6e-05
72 | SPLP | CAEXD601798 | RE-29779 | 0.0002 | 0.03 | 2.55 | 4.67 | 5.18 | 0.14 | 4.26 | 0.13 | 8 | 23 | 8 | 97 | 7.72 | 0.0015 | 0.01 | 0.0035 | 0.005 | 0.01 | 0.0558 | 0.3 | 0.2 | 0.01 | 0.00077 | 0.01 | 0.01 | 0.02 | 0.02 | 0.3 | 1.272 | 0.0025 | 0.076 | 0.023 | 0.01566 | 0.001 | 0.002 | 0.003 | 0.001 | 0.05251 | 0.0005 | 0.0005 | 0.0005 | 0.0096 | 0.003 | 0.0003 | 0.001 | 0.001 | 0.0001 | 6e-05
73 | SPLP | CAEXD601808 | RE-29780 | 0.0002 | 0.03 | 2.8 | 3.07 | 3.41 | 0.14 | 5.17 | 0.13 | 8 | 23 | 8 | 97 | 9.93 | 0.009 | 0.012 | 0.0117 | 0.017 | 0.01 | 0.019 | 0.3 | 0.45 | 0.01 | 0.00055 | 0.01 | 0.01 | 0.02 | 0.02 | 0.3 | 5.606 | 0.0006 | 0.088 | 0.031 | 0.00285 | 0.001 | 0.002 | 0.003 | 0.001 | 0.03903 | 0.0005 | 0.0005 | 0.0005 | 0.1333 | 0.003 | 0.0003 | 0.001 | 0.001 | 0.0001 | 6e-05
74 | SPLP | CAEXD601810 | RE-29783 | 0.0002 | 0.03 | 5.02 | 2.66 | 2.95 | 0.14 | 5.62 | 0.13 | 8 | 23 | 8 | 97 | 10.94 | 0.0015 | 0.006 | 0.0178 | 0.013 | 0.01 | 0.0067 | 0.3 | 0.2 | 0.11 | 0.00217 | 0.124 | 0.12 | 0.02 | 0.02 | 0.3 | 17.45 | 0.0006 | 0.093 | 0.029 | 0.00103 | 0.001 | 0.002 | 0.003 | 0.001 | 0.16972 | 0.0005 | 0.0005 | 0.0005 | 0.0172 | 0.003 | 0.0003 | 0.001 | 0.001 | 0.0001 | 6e-05
75 | SPLP | CAEXD601819 | RE-29784 | 0.0002 | 0.03 | 12.61 | 5.47 | 6.07 | 0.14 | 8.32 | 1.56 | 8 | 23 | 8 | 97 | 4.72 | 0.01 | 0.002 | 0.0155 | 0.021 | 0.01 | 0.0048 | 0.3 | 0.2 | 0.01 | 0.00042 | 0.01 | 0.01 | 0.02 | 0.02 | 0.3 | 4.836 | 0.0006 | 0.072 | 0.027 | 0.00115 | 0.001 | 0.002 | 0.003 | 0.013 | 0.02063 | 0.0005 | 0.0005 | 0.0005 | 0.0119 | 0.003 | 0.0003 | 0.0029 | 0.0023 | 0.0001 | 6e-05
76 | SPLP | CAEXD602992 | RE-29785 | 0.0002 | 0.03 | 2.64 | 2.2 | 2.44 | 0.14 | 4.35 | 0.13 | 8 | 23 | 8 | 97 | 7.26 | 0.0015 | 0.002 | 0.007 | 0.006 | 0.01 | 0.0115 | 0.3 | 0.2 | 0.06 | 0.0026 | 0.07 | 0.067 | 0.02 | 0.02 | 0.3 | 6.308 | 0.0006 | 0.075 | 0.023 | 0.00263 | 0.001 | 0.002 | 0.003 | 0.001 | 0.02232 | 0.0005 | 0.0005 | 0.0005 | 0.0113 | 0.003 | 0.0003 | 0.001 | 0.001 | 0.0001 | 6e-05
77 | SPLP | CAEXD602994 | RE-29786 | 0.0002 | 0.03 | 2.7 | 1.32 | 1.3 | 0.14 | 4.44 | 0.13 | 8 | 23 | 8 | 97 | 5.16 | 0.0015 | 0.002 | 0.0035 | 0.003 | 0.01 | 0.0037 | 0.3 | 0.2 | 0.01 | 0.0001 | 0.01 | 0.01 | 0.02 | 0.02 | 0.3 | 1.079 | 0.0006 | 0.043 | 0.014 | 0.00479 | 0.001 | 0.002 | 0.003 | 0.001 | 0.00771 | 0.0005 | 0.0005 | 0.0005 | 0.001 | 0.003 | 0.0003 | 0.001 | 0.001 | 0.0001 | 6e-05
78 | SPLP | CAEXD603006 | RE-29787 | 0.0002 | 0.03 | 3.21 | 2.5 | 2.78 | 0.14 | 2 | 0.13 | 8 | 23 | 8 | 97 | 8.5 | 0.0015 | 0.007 | 0.0035 | 0.001 | 0.01 | 0.0063 | 0.3 | 0.2 | 0.01 | 0.0001 | 0.01 | 0.01 | 0.02 | 0.02 | 0.3 | 0.035 | 0.0006 | 0.1 | 0.032 | 0.014 | 0.001 | 0.002 | 0.003 | 0.001 | 0.0019 | 0.0005 | 0.0005 | 0.0005 | 0.017 | 0.003 | 0.0003 | 0.001 | 0.001 | 0.0001 | 6e-05
79 | SPLP | CAEXD603009 | RE-29788 | 0.0002 | 0.03 | 5.12 | 6.58 | 7.31 | 0.14 | 9.07 | 0.49 | 8 | 23 | 8 | 97 | 2.06 | 0.004 | 0.002 | 0.0095 | 0.016 | 0.01 | 0.001 | 0.3 | 0.2 | 0.01 | 0.00062 | 0.01 | 0.01 | 0.02 | 0.02 | 0.3 | 13.708 | 0.0006 | 0.055 | 0.029 | 0.00083 | 0.001 | 0.002 | 0.003 | 0.001 | 0.08731 | 0.0005 | 0.0005 | 0.0005 | 0.0047 | 0.003 | 0.0003 | 0.001 | 0.001 | 0.0001 | 6e-05
80 | SPLP | CAEXD603490 | RE-29789 | 0.0002 | 0.03 | 5.66 | 1.92 | 2.11 | 0.14 | 5.3 | 0.29 | 8 | 23 | 8 | 97 | 12.3 | 0.003 | 0.009 | 0.0035 | 0.002 | 0.01 | 0.0614 | 0.98 | 0.98 | 0.01 | 0.0001 | 0.01 | 0.01 | 0.02 | 0.02 | 0.3 | 0.04 | 0.0006 | 0.106 | 0.019 | 0.02383 | 0.001 | 0.002 | 0.003 | 0.001 | 0.00153 | 0.0005 | 0.0005 | 0.0005 | 0.0041 | 0.003 | 0.0003 | 0.001 | 0.001 | 0.0001 | 6e-05
81 | SPLP | CAEXD603492 | RE-29790 | 0.0002 | 0.03 | 4.49 | 3.06 | 3.4 | 0.14 | 4.33 | 0.13 | 8 | 23 | 8 | 97 | 16.4 | 0.0015 | 0.016 | 0.0035 | 0.004 | 0.01 | 0.0231 | 0.3 | 0.44 | 0.01 | 0.0001 | 0.01 | 0.01 | 0.02 | 0.02 | 0.3 | 0.462 | 0.0006 | 0.241 | 0.082 | 0.01236 | 0.001 | 0.002 | 0.003 | 0.001 | 0.00593 | 0.0005 | 0.0005 | 0.0005 | 1.0532 | 0.003 | 0.0003 | 0.001 | 0.001 | 0.0001 | 6e-05
82 | SPLP | CAEXD603494 | RE-29791 | 0.0002 | 0.03 | 4.75 | 4.28 | 4.72 | 0.14 | 2 | 0.47 | 8 | 23 | 8 | 97 | 11.28 | 0.0015 | 0.012 | 0.0035 | 0.003 | 0.01 | 0.0576 | 0.3 | 0.82 | 0.01 | 0.0001 | 0.01 | 0.01 | 0.02 | 0.02 | 0.3 | 0.01 | 0.0006 | 0.192 | 0.048 | 0.01205 | 0.001 | 0.002 | 0.003 | 0.001 | 0.0026 | 0.0005 | 0.0005 | 0.0005 | 0.0227 | 0.003 | 0.0003 | 0.001 | 0.001 | 0.0001 | 0.0001
83 | SPLP | CAEXD603495 | RE-29792 | 0.0002 | 0.03 | 2.62 | 1.82 | 1.97 | 0.14 | 2 | 0.13 | 8 | 23 | 8 | 97 | 11.66 | 0.0015 | 0.006 | 0.0035 | 0.002 | 0.01 | 0.0077 | 0.3 | 0.2 | 0.01 | 0.00054 | 0.01 | 0.01 | 0.02 | 0.02 | 0.3 | 3.322 | 0.0006 | 0.097 | 0.023 | 0.01449 | 0.001 | 0.002 | 0.003 | 0.001 | 0.01082 | 0.0005 | 0.0005 | 0.0005 | 0.0105 | 0.003 | 0.0003 | 0.001 | 0.001 | 0.0001 | 6e-05
84 | SPLP | CAEXD603505 | RE-29794 | 0.0002 | 0.03 | 1.79 | 1.11 | 1.1 | 0.14 | 2 | 0.13 | 8 | 23 | 8 | 97 | 9.6 | 0.017 | 0.018 | 0.0035 | 0.012 | 0.01 | 0.01 | 0.3 | 0.47 | 0.01 | 0.00112 | 0.01 | 0.01 | 0.02 | 0.02 | 0.3 | 9.017 | 0.0006 | 0.049 | 0.012 | 0.00268 | 0.001 | 0.002 | 0.003 | 0.001 | 0.04523 | 0.0005 | 0.0005 | 0.0005 | 0.0062 | 0.003 | 0.0003 | 0.001 | 0.001 | 0.0001 | 6e-05
85 | SPLP | CAEXD603529 | RE-29795 | 0.0002 | 0.03 | 1.89 | 1.28 | 1.26 | 0.14 | 2 | 0.13 | 8 | 23 | 8 | 97 | 14.1 | 0.0015 | 0.002 | 0.0035 | 0.002 | 0.01 | 0.0037 | 0.3 | 0.2 | 0.01 | 0.0001 | 0.01 | 0.01 | 0.02 | 0.02 | 0.3 | 0.068 | 0.0006 | 0.09 | 0.022 | 0.00988 | 0.001 | 0.002 | 0.003 | 0.001 | 0.00531 | 0.0005 | 0.0005 | 0.0005 | 0.01 | 0.003 | 0.0003 | 0.001 | 0.001 | 0.0001 | 6e-05
86 | SPLP | CAEXD603531 | RE-29796 | 0.0002 | 0.03 | 1.98 | 5.96 | 6.68 | 0.14 | 6.95 | 0.13 | 8 | 23 | 8 | 97 | 4.01 | 0.0015 | 0.002 | 0.0108 | 0.011 | 0.01 | 0.001 | 0.3 | 0.2 | 0.01 | 0.0001 | 0.01 | 0.01 | 0.02 | 0.02 | 0.3 | 6.475 | 0.0006 | 0.094 | 0.034 | 0.00045 | 0.001 | 0.002 | 0.003 | 0.001 | 0.01448 | 0.0005 | 0.0005 | 0.0005 | 0.0112 | 0.003 | 0.0003 | 0.001 | 0.001 | 0.00059 | 6e-05
87 | SPLP | CAEXD603543 | RE-29797 | 0.0002 | 0.03 | 2.22 | 2.61 | 2.88 | 0.14 | 6.38 | 0.13 | 8 | 23 | 8 | 97 | 7.58 | 0.004 | 0.002 | 0.0079 | 0.01 | 0.01 | 0.001 | 0.3 | 0.2 | 0.01 | 0.0001 | 0.01 | 0.01 | 0.02 | 0.02 | 0.3 | 0.156 | 0.0006 | 0.121 | 0.029 | 0.0002 | 0.001 | 0.002 | 0.003 | 0.001 | 0.00774 | 0.0005 | 0.0005 | 0.0005 | 0.0108 | 0.003 | 0.0003 | 0.001 | 0.001 | 0.0001 | 6e-05
88 | SPLP | CAEXD604062 | RE-29798 | n.a | n.a | n.a | n.a | n.a | n.a | n.a | n.a | n.a | n.a | n.a | n.a | n.a | n.a | n.a | n.a | n.a | n.a | n.a | n.a | n.a | n.a | n.a | n.a | n.a | n.a | n.a | n.a | n.a | n.a | n.a | n.a | n.a | n.a | n.a | n.a | n.a | n.a | n.a | n.a | n.a | n.a | n.a | n.a | n.a | n.a | n.a | n.a
89 | SPLP | CAEXD604071 | RE-29799 | n.a | n.a | n.a | n.a | n.a | n.a | n.a | n.a | n.a | n.a | n.a | n.a | n.a | n.a | n.a | n.a | n.a | n.a | n.a | n.a | n.a | n.a | n.a | n.a | n.a | n.a | n.a | n.a | n.a | n.a | n.a | n.a | n.a | n.a | n.a | n.a | n.a | n.a | n.a | n.a | n.a | n.a | n.a | n.a | n.a | n.a | n.a | n.a
90 | SPLP | CAEXD604144 | RE-29800 | 0.0002 | 0.03 | 4.25 | 2.83 | 3.15 | 0.14 | 2 | 0.13 | 8 | 23 | 8 | 97 | 14.84 | 0.0015 | 0.005 | 0.0035 | 0.003 | 0.01 | 0.001 | 0.3 | 0.2 | 0.01 | 0.0001 | 0.01 | 0.01 | 0.02 | 0.02 | 0.3 | 1.077 | 0.0006 | 0.156 | 0.047 | 0.01327 | 0.001 | 0.002 | 0.003 | 0.001 | 0.00607 | 0.0005 | 0.0005 | 0.0005 | 0.0037 | 0.003 | 0.0003 | 0.001 | 0.001 | 0.0001 | 6e-05
91 | SPLP | CAEXD604327 | RE-29801 | 0.0002 | 0.03 | 1.98 | 5.85 | 6.5 | 0.14 | 2 | 0.13 | 8 | 23 | 8 | 97 | 10.86 | 0.0015 | 0.013 | 0.0035 | 0.005 | 0.01 | 0.062 | 0.3 | 0.67 | 0.06 | 0.00185 | 0.077 | 0.077 | 0.02 | 0.02 | 0.3 | 1.669 | 0.0012 | 0.123 | 0.029 | 0.01364 | 0.001 | 0.002 | 0.003 | 0.001 | 0.04032 | 0.0005 | 0.0005 | 0.0005 | 0.0133 | 0.003 | 0.0003 | 0.001 | 0.001 | 0.0001 | 6e-05
92 | SPLP | CAEXD604359 | RE-29802 | 0.0002 | 0.03 | 2.15 | 8.42 | 9.35 | 0.14 | 8.27 | 0.13 | 8 | 23 | 8 | 97 | 1.04 | 0.003 | 0.002 | 0.0154 | 0.018 | 0.01 | 0.001 | 0.3 | 0.2 | 0.01 | 0.0001 | 0.01 | 0.01 | 0.02 | 0.02 | 0.3 | 3.484 | 0.0006 | 0.045 | 0.03 | 0.0002 | 0.001 | 0.002 | 0.003 | 0.001 | 0.02487 | 0.0005 | 0.0005 | 0.0005 | 0.001 | 0.003 | 0.0003 | 0.0022 | 0.001 | 0.0001 | 6e-05
93 | SPLP | CAEXD604377 | RE-29803 | 0.0002 | 0.03 | 2.46 | 7.29 | 8.08 | 0.14 | 8.4 | 0.13 | 8 | 23 | 8 | 97 | 2.06 | 0.003 | 0.002 | 0.0088 | 0.01 | 0.01 | 0.001 | 0.3 | 0.2 | 0.01 | 0.00031 | 0.01 | 0.01 | 0.02 | 0.02 | 0.3 | 3.375 | 0.0006 | 0.077 | 0.038 | 0.0002 | 0.001 | 0.002 | 0.003 | 0.001 | 0.00616 | 0.0005 | 0.0005 | 0.0005 | 0.009 | 0.003 | 0.0003 | 0.001 | 0.001 | 0.0001 | 6e-05
94 | SPLP | CAEXD604486 | RE-29806 | 0.0002 | 0.03 | 4.81 | 6.41 | 7.09 | 0.14 | 2 | 0.33 | 8 | 23 | 8 | 97 | 14.77 | 0.0015 | 0.017 | 0.0035 | 0.001 | 0.01 | 0.0629 | 0.3 | 0.7 | 0.01 | 0.00049 | 0.01 | 0.01 | 0.02 | 0.02 | 0.3 | 0.04 | 0.0006 | 0.239 | 0.045 | 0.01419 | 0.001 | 0.002 | 0.003 | 0.001 | 0.0041 | 0.0005 | 0.0005 | 0.0005 | 0.0262 | 0.003 | 0.0003 | 0.001 | 0.001 | 0.0001 | 6e-05
95 | SPLP | CAEXD604493 | RE-29807 | 0.0002 | 0.03 | 3.02 | 7.63 | 8.48 | 0.14 | 2 | 0.13 | 8 | 23 | 8 | 97 | 9.54 | 0.0015 | 0.012 | 0.0035 | 0.001 | 0.01 | 0.0339 | 0.3 | 0.59 | 0.01 | 0.0001 | 0.01 | 0.01 | 0.02 | 0.02 | 0.3 | 0.01 | 0.001 | 0.18 | 0.052 | 0.01835 | 0.001 | 0.002 | 0.003 | 0.001 | 0.00144 | 0.0005 | 0.0005 | 0.0005 | 0.0343 | 0.003 | 0.0003 | 0.001 | 0.001 | 0.0001 | 0.0001
96 | SPLP | CAEXD604496 | RE-29808 | 0.0002 | 0.03 | 3.11 | 2.5 | 2.79 | 0.14 | 2 | 0.13 | 8 | 23 | 8 | 97 | 17.77 | 0.0015 | 0.006 | 0.0133 | 0.016 | 0.01 | 0.0037 | 0.3 | 0.42 | 0.01 | 0.00055 | 0.01 | 0.01 | 0.02 | 0.02 | 0.3 | 12.716 | 0.0006 | 0.107 | 0.022 | 0.00227 | 0.001 | 0.002 | 0.003 | 0.001 | 0.03882 | 0.0005 | 0.0005 | 0.0005 | 0.0163 | 0.003 | 0.0003 | 0.001 | 0.001 | 0.0001 | 6e-05
97 | SPLP | CAEXD604524 | RE-29809 | 0.0002 | 0.03 | 4.83 | 2.77 | 3.05 | 0.14 | 5.24 | 0.13 | 8 | 23 | 8 | 97 | 17.67 | 0.014 | 0.014 | 0.0271 | 0.029 | 0.025 | 0.001 | 0.3 | 0.53 | 0.23 | 0.00047 | 0.26 | 0.256 | 0.794 | 0.729 | 0.3 | 13.498 | 0.0006 | 0.121 | 0.048 | 0.00056 | 0.001 | 0.002 | 0.003 | 0.001 | 0.04015 | 0.0005 | 0.0005 | 0.0005 | 0.0328 | 0.003 | 0.0003 | 0.001 | 0.001 | 0.0001 | 6e-05
98 | SPLP | CAEXD604527 | RE-29810 | 0.0002 | 0.03 | 3.03 | 4.28 | 4.75 | 0.14 | 6.34 | 0.13 | 8 | 23 | 8 | 97 | 13.24 | 0.0015 | 0.002 | 0.0225 | 0.021 | 0.01 | 0.001 | 0.3 | 0.2 | 0.01 | 0.0001 | 0.01 | 0.01 | 0.02 | 0.02 | 0.3 | 2.952 | 0.0006 | 0.155 | 0.037 | 0.0002 | 0.001 | 0.002 | 0.003 | 0.001 | 0.00473 | 0.0005 | 0.0005 | 0.0005 | 0.0066 | 0.003 | 0.0003 | 0.0138 | 0.0119 | 0.0001 | 6e-05
99 | SPLP | CAEXD605389 | RE-29811 | 0.0002 | 0.03 | 3.08 | 2.26 | 2.52 | 0.14 | 2 | 0.13 | 8 | 23 | 8 | 97 | 10.48 | 0.005 | 0.01 | 0.0035 | 0.005 | 0.01 | 0.0094 | 0.3 | 0.49 | 0.01 | 0.00043 | 0.01 | 0.01 | 0.02 | 0.02 | 0.3 | 3.289 | 0.0006 | 0.112 | 0.025 | 0.00934 | 0.001 | 0.002 | 0.003 | 0.001 | 0.00771 | 0.0005 | 0.0005 | 0.0005 | 0.0321 | 0.003 | 0.0003 | 0.001 | 0.001 | 0.0001 | 6e-05
100 | SPLP | CAEXD605395 | RE-29812 | 0.0002 | 0.03 | 2.6 | 1.76 | 1.84 | 0.14 | 2 | 0.13 | 8 | 23 | 8 | 97 | 12.13 | 0.0015 | 0.006 | 0.0035 | 0.004 | 0.01 | 0.0049 | 0.3 | 0.2 | 0.01 | 0.0001 | 0.01 | 0.01 | 0.02 | 0.02 | 0.3 | 3.2 | 0.0006 | 0.094 | 0.025 | 0.01525 | 0.001 | 0.002 | 0.003 | 0.001 | 0.00643 | 0.0005 | 0.0005 | 0.0005 | 0.0082 | 0.003 | 0.0003 | 0.001 | 0.001 | 0.0001 | 6e-05
101 | SPLP | CAEXD605399 | RE-29813 | 0.0002 | 0.03 | 2.51 | 2.22 | 2.47 | 0.14 | 2 | 0.13 | 8 | 23 | 8 | 97 | 10.69 | 0.0015 | 0.004 | 0.0035 | 0.007 | 0.01 | 0.0126 | 1.04 | 1.19 | 0.01 | 0.00047 | 0.01 | 0.01 | 0.02 | 0.02 | 0.3 | 5.837 | 0.0006 | 0.066 | 0.019 | 0.00355 | 0.001 | 0.002 | 0.003 | 0.001 | 0.01821 | 0.0005 | 0.0005 | 0.0005 | 0.0693 | 0.003 | 0.0003 | 0.001 | 0.001 | 0.0001 | 6e-05
102 | SPLP | CAEXD605417 | RE-29814 | 0.0002 | 0.03 | 4.6 | 1.68 | 1.67 | 0.14 | 10.52 | 0.35 | 8 | 23 | 8 | 97 | 24.34 | 0.022 | 0.017 | 0.0282 | 0.033 | 0.027 | 0.0044 | 0.3 | 0.43 | 0.01 | 0.00057 | 0.01 | 0.01 | 0.02 | 0.02 | 0.3 | 4.18 | 0.0006 | 0.075 | 0.005 | 0.00048 | 0.001 | 0.002 | 0.003 | 0.001 | 0.00894 | 0.0005 | 0.0005 | 0.0005 | 0.001 | 0.003 | 0.0003 | 0.001 | 0.001 | 0.0001 | 6e-05
103 | SPLP | CAEXD605427 | RE-29815 | 0.0002 | 0.03 | 2.67 | 2.97 | 3.29 | 0.14 | 2 | 0.13 | 8 | 23 | 8 | 97 | 5.92 | 0.0015 | 0.002 | 0.0072 | 0.012 | 0.01 | 0.0026 | 0.3 | 0.2 | 0.01 | 0.0001 | 0.01 | 0.01 | 0.02 | 0.02 | 0.3 | 0.319 | 0.0006 | 0.068 | 0.023 | 0.0002 | 0.001 | 0.002 | 0.003 | 0.001 | 0.01055 | 0.0005 | 0.0005 | 0.0005 | 0.001 | 0.003 | 0.0003 | 0.001 | 0.001 | 0.0001 | 6e-05
104 | SPLP | CAEXD605428 | RE-29817 | 0.0002 | 0.03 | 2.52 | 3.03 | 3.35 | 0.14 | 5.2 | 0.13 | 8 | 23 | 8 | 97 | 15.31 | 0.0015 | 0.005 | 0.0035 | 0.008 | 0.01 | 0.0047 | 0.3 | 0.42 | 0.01 | 0.00063 | 0.01 | 0.01 | 0.02 | 0.02 | 0.3 | 10.918 | 0.0006 | 0.118 | 0.035 | 0.00088 | 0.001 | 0.002 | 0.003 | 0.001 | 0.04004 | 0.0005 | 0.0005 | 0.0005 | 0.0113 | 0.003 | 0.0003 | 0.001 | 0.001 | 0.0001 | 6e-05
105 | SPLP | CAEXD605435 | RE-29818 | 0.0002 | 0.03 | 1.9 | 5.13 | 5.67 | 0.14 | 6.69 | 0.13 | 8 | 23 | 8 | 97 | 3.68 | 0.0015 | 0.002 | 0.0035 | 0.004 | 0.01 | 0.001 | 0.3 | 0.2 | 0.01 | 0.0001 | 0.01 | 0.01 | 0.02 | 0.02 | 0.3 | 0.13 | 0.0006 | 0.038 | 0.02 | 0.0002 | 0.001 | 0.002 | 0.003 | 0.001 | 0.00159 | 0.0005 | 0.0005 | 0.0005 | 0.0092 | 0.003 | 0.0003 | 0.001 | 0.001 | 0.0001 | 6e-05
106 | SPLP | CAEXD605442 | RE-29819 | 0.0002 | 0.03 | 2.1 | 7.23 | 8 | 0.14 | 7.41 | 0.13 | 8 | 23 | 8 | 97 | 4.34 | 0.0015 | 0.002 | 0.0081 | 0.012 | 0.01 | 0.0097 | 0.3 | 0.2 | 0.01 | 0.0001 | 0.01 | 0.01 | 0.02 | 0.02 | 0.3 | 2.824 | 0.0006 | 0.059 | 0.03 | 0.0002 | 0.001 | 0.002 | 0.003 | 0.001 | 0.00548 | 0.0005 | 0.0005 | 0.0005 | 0.1049 | 0.003 | 0.0003 | 0.001 | 0.001 | 0.0001 | 6e-05
107 | SPLP | CAEXD605460 | RE-29820 | 0.0002 | 0.03 | 3.07 | 7.29 | 8.06 | 0.14 | 5.22 | 0.13 | 8 | 23 | 8 | 97 | 19.72 | 0.0015 | 0.012 | 0.0035 | 0.003 | 0.01 | 0.039 | 0.3 | 0.75 | 0.01 | 0.0001 | 0.01 | 0.01 | 0.02 | 0.02 | 0.3 | 0.113 | 0.0076 | 0.13 | 0.058 | 0.00332 | 0.001 | 0.002 | 0.003 | 0.001 | 0.0021 | 0.0005 | 0.0005 | 0.0005 | 0.0077 | 0.003 | 0.0003 | 0.001 | 0.001 | 0.0001 | 0.00011
108 | SPLP | CAEXD605482 | RE-29821 | n.a | n.a | n.a | n.a | n.a | n.a | n.a | n.a | n.a | n.a | n.a | n.a | n.a | n.a | n.a | n.a | n.a | n.a | n.a | n.a | n.a | n.a | n.a | n.a | n.a | n.a | n.a | n.a | n.a | n.a | n.a | n.a | n.a | n.a | n.a | n.a | n.a | n.a | n.a | n.a | n.a | n.a | n.a | n.a | n.a | n.a | n.a | n.a
109 | SPLP | CAEXD605497 | RE-29822 | 0.0002 | 0.03 | 1.98 | 10.87 | 12.08 | 0.14 | 9 | 0.13 | 8 | 23 | 8 | 97 | 3.71 | 0.0015 | 0.002 | 0.02 | 0.027 | 0.023 | 0.001 | 0.3 | 0.2 | 0.01 | 0.0001 | 0.01 | 0.01 | 0.02 | 0.02 | 0.3 | 4.728 | 0.0006 | 0.045 | 0.025 | 0.0002 | 0.001 | 0.002 | 0.003 | 0.001 | 0.02593 | 0.0005 | 0.0005 | 0.0005 | 0.0039 | 0.003 | 0.0003 | 0.001 | 0.001 | 0.0001 | 6e-05
110 | SPLP | CAEXD606043 | RE-29823 | 0.0002 | 1.39 | 2.37 | 10.22 | 11.31 | 0.14 | 8.01 | 0.13 | 8 | 23 | 8 | 97 | 7.14 | 0.005 | 0.002 | 0.0096 | 0.016 | 0.01 | 0.001 | 0.3 | 0.2 | 0.01 | 0.0001 | 0.01 | 0.01 | 0.02 | 0.02 | 0.3 | 7.647 | 0.0006 | 0.098 | 0.04 | 0.00052 | 0.001 | 0.002 | 0.003 | 0.001 | 0.02817 | 0.0005 | 0.0005 | 0.0005 | 0.3756 | 0.003 | 0.0003 | 0.001 | 0.001 | 0.0001 | 6e-05
111 | SPLP | CAEXD606051 | RE-29824 | 0.0002 | 0.03 | 3.36 | 9.12 | 10.16 | 0.14 | 2 | 0.13 | 8 | 23 | 8 | 97 | 24.02 | 0.0015 | 0.014 | 0.0035 | 0.004 | 0.01 | 0.0103 | 0.3 | 0.45 | 0.01 | 0.0001 | 0.01 | 0.01 | 0.02 | 0.02 | 0.3 | 0.1 | 0.0019 | 0.284 | 0.054 | 0.00208 | 0.001 | 0.002 | 0.003 | 0.001 | 0.00293 | 0.0005 | 0.0005 | 0.0005 | 0.1167 | 0.003 | 0.0003 | 0.001 | 0.001 | 0.0001 | 6e-05
112 | SPLP | CAEXD606063 | RE-29825 | 0.0002 | 0.03 | 2.38 | 2.54 | 2.81 | 0.14 | 6.28 | 0.13 | 8 | 23 | 8 | 97 | 10.48 | 0.0015 | 0.002 | 0.0035 | 0.008 | 0.01 | 0.001 | 0.3 | 0.2 | 0.01 | 0.0001 | 0.01 | 0.01 | 0.02 | 0.02 | 0.3 | 0.087 | 0.0006 | 0.134 | 0.019 | 0.0002 | 0.001 | 0.002 | 0.003 | 0.001 | 0.00403 | 0.0005 | 0.0005 | 0.0005 | 0.0115 | 0.003 | 0.0003 | 0.001 | 0.001 | 0.0001 | 6e-05
113 | SPLP | CAEXD606189 | RE-29826 | 0.0002 | 0.03 | 2.53 | 7.75 | 8.61 | 0.14 | 8.28 | 0.13 | 8 | 23 | 8 | 97 | 4.8 | 0.0015 | 0.002 | 0.0089 | 0.014 | 0.01 | 0.001 | 0.3 | 0.2 | 0.01 | 0.00037 | 0.01 | 0.01 | 0.02 | 0.02 | 0.3 | 7.531 | 0.0006 | 0.08 | 0.039 | 0.0002 | 0.001 | 0.002 | 0.003 | 0.001 | 0.01454 | 0.0005 | 0.0005 | 0.0005 | 0.0401 | 0.003 | 0.0003 | 0.001 | 0.001 | 0.0001 | 6e-05